## Sheet1
| Vistalon 8800 (EPDM) | Vistalon 8600 (EPDM) | Keltan 6950 (EPDM) | keltan 6951 | Keltan 6950 ECO | keltan 6951C | KEP2480 (EPDM) | ravago EPDM recyclé | PPH 3060 (PP) | PP Remolen 50CCUF 702 | PP Remolen 50CC00 703 | Remolen 50CHUF00 7XX | ENGAGE 8180 (POE) | PPH 11012 (PP) | Dutral BTX 9049 | Stabaxol P100 | INEOS rrPP1002 | Marlex HAX 030LC (PP) | Marlex HGX 030LC (PP) | Exxelor PO1020 (PPgAM) | Infuse 9077 (OBC) | Adflex X100G (polyolefine) | Engage 8842 (POE) | PP 2355 (anti uv) | PPH 2002 (anti-UV) | PP 8790 (anti uv) | PP 55176 (anti ox) | rPPH 02GR | rPPH 03GR | WPP PRC 50 UFO | WPP PRC 50 UFO nat | rPPC 01GR | rPPC 02GR | Kingfa CB-T2L2A NC001 | PEHD HMA018 (PE) | Primol 352 (Plastifiant) | Nypar 330 (Plastifiant) | NYPAR 330 2 | Lucant LX400 (plastifiant) | Pionier 2196 (plastifiant) | Tiona ATA 1 (TiO2) | Noir Spheron SOA 550 (Noir de carbone) | Noir 990 (Noir de carbone) | Noir N115 | Noir N330 | Noir N772 | noir FEF 550 | PP8027 (Noir Polyone) | Incroslip SL (AID Process) | Crodamide ER (AID Process) | Polyplastol 19 (AID Process) | AIDPPF4 (AID Process) | Chiguard 770 (anti-UV) | Cyasorb uv 703 (anti-UV) | Cyasorb uv 703 (fin) (anti-UV) | Cyasorb CYXTRA V9900 (anti-uv) | Tinuvin 770 DF (anti-UV) | Tinuvin 326 (anti-UV) | Tinuvin 326 (fin) (anti-UV) | Lubio 10 (anti-UV) | Lubio 10 (fin) (anti-UV) | Lubio 11 (anti-UV) | Lubio 11 (fin) (anti-UV) | Zeoflair 110 (additif) | torilis 7200 | Bruggolen TP-R2090 | naugard 445 | Vulkanox HS-LG (TMQ) | Huile Aurora SK W Ergon | PEG 4000 (AID Process) | ZnO | MgO - Maglite DE | Résine SP1055 (Résine) | Résine SP1045H (non bromée) | Anti oxydant MBI : RHENOGRAN MBI 80 (anti-ox) | Anti oxydant MBI (fin) (anti-ox) | Cyanox 2777 (anti ox) | Irganox B225 (ANTIOX) | Irganox B900 (ANTIOX) | Hostanox PEPQ (ANTIOX) | Hostanox SE10 PILLS | Hostanox 0310 PILLS | Irgacycle 030G | MB 50001 | Univul 4050 (HALS) | Chimassorb 2020 (HALS) | Hycite 713 (corr acidité) | Safic Chem Mask AX PD (BV) (neutralisateur odeur) | acide stéarique | nures 2055 | PP AUROcom 50 IUF3 H Tst black | PP ROMOLEN (Mol group) | Huile Viva B-Fix 10249 | Néoprène WRT | REPSOL Reciclex RXP52BG | Luperox F40MF (Peroxyde) | Luperox 101XL45 (Peroxyde) | Luperox 101XL45 SP2 (peroxyde) | Luperox F air B2 (peroxyde) | RICON 153DA (co-agent) | RICON 154DA (co-agent) | TMPTMA = SR 350 (co-agent) | Vulcofac SR 517 DL (Co-agent) | Alcanpoudre EGDMA (Co-agent) | Alcanpoudre TMPTMA 70 (Co-agent) | Alcanpoudre - EGDMA 70 | TOTAL | Chiguard 770 (BV) (anti-UV) | Tinuvin 326 (BV) (anti-UV) | PEG 4000 (BV) (AID Process) | Crodamide ER (BV) (AID Process) | Nypar 330 (BV) (Plastifiant) | AIDPPF4 (BV) (AID Process) | MB 50001 (BV) | rPPH 02GR (BV) | rPPH 03GR (BV) | WPP PRC 50 UFO nat (BV) | rPPC 01GR (BV) | rPPC 02GR (BV) | Kingfa CB-T2L2A NC001 (BV) | PPH 3060 (BV) (PP) | PP AUROcom 50 IUF3 H Tst black (BV) | WPP PRC 50 UFO (BV) | PP ROMOLEN (Mol group) (BV) | PP Remolen 50CCUF 702 (BV) | PP Remolen 50CC00 703 (BV) | INEOS rrPP1002 (BV) | REPSOL Reciclex RXP52BG (BV) | Remolen 50CHUF00 7XX (BV) | mach_mix | Coef-remplissage | mach_Bivis | Profil_vis | vitesse rotation b-v | puits de dégazage | Cyl.zone 1 | Cyl.zone 2 | Cyl.zone 3 | Cyl.zone 4 | Cyl.zone 5 | Cyl.zone 6 | Cyl.zone 7 | Cyl.zone 8 | Cyl.zone 9 | Cyl.zone 10 | Cyl.zone 11 | Cyl.zone 12 | GALA - T° 8.0 | GALA - bypass | GALA - Filière | T° Tête | T° Porte Filtre | T° Bi-Pass | T° Eau | Débit doseur 1 double vis | type vis doseur 1 | débit doseur 1 K-tron | Débit doseur 2 monovis | type vis doseur 2 | Couple Vis doseur | Position | Type pompe | débit théorique | débit affiché | Vitesse extrudeuse | Couple extrudeuse | T° matière BV | Energie spécifique | P gala amont | P gala aval | Pression dans 8/0 | Pression bypass | capacité granulatrice | Intensité de la granulatrice Gala | Couple granulatrice Gala | vitesse granulatrice | V Couteaux | nb trous filières | nb lames du porte-couteaux | t° bac d'eau Gala | Type matère à doser | Débit doseur | capacité doseur | type vis doseur | % vitesse de Vis doseur | Débit Huile | Vitesse de vis | Courant | Pression tête extrudeuse | T° matière | mach_extru | Etuvage | Hum_extru | Vvis_extru | T_extru | P-extru | V_tapis | E_extru | T_melt_extru | Hard_Shore_A | Hard_Shore_D | Density | Tensile_strength_break | Elong_break | S_elong_5 | S_elong_10 | S_elong_20 | S_elong_50 | S_elong_100 | Comp_22_23 | Comp_22_85 | Comp_22_70 | Comp_22_100 | Comp_168_70
QM-305-A | 120 | 0 | 0 | 0 | 0 | 0 | 0 | 0 | 40 | 0 | 0 | 0 | 30 | 0 | 0 | 0 | 0 | 0 | 0 | 0 | 0 | 0 | 0 | 0 | 0 | 0 | 0 | 0 | 0 | 0 | 0 | 0 | 0 | 0 | 0 | 70 | 0 | 0 | 0 | 0 | 6 | 15 | 0 | 0 | 0 | 0 | 0 | 0 | 0 | 0.5 | 0.5 | 0 | 0 | 0 | 0 | 0 | 0.4 | 0.4 | 0 | 0 | 0 | 0 | 0 | 0 | 0 | 0 | 0 | 0 | 0 | 3 | 0 | 0 | 0 | 0 | 0 | 0 | 0 | 0 | 0 | 0 | 0 | 0 | 0 | 0 | 0 | 0 | 0 | 0 | 0 | 0 | 0 | 0 | 0 | 0 | 0 | 6.7 | 0 | 0 | 0 | 0 | 0 | 0 | 0 | 3.8 | 0 | 0 | 296.3 | 0 | 0 | 0 | 0 | 0 | 0 | 0 | 0 | 0 | 0 | 0 | 0 | 0 | 0 | 0 | 0 | 0 | 0 | 0 | 0 | 0 | 0 | Krupp F2000 | 0.75 | Collin | injection huile | 99999 | 999999 | 999999 | 160 | 170 | 175 | 180 | 185 | 190 | 200 | 200 | 200 | 999999 | 999999 | 999999 | 999999 | 999999 | 200 | 200 | 200 | 99999 | 999999 | 999999 | 99999 | 999999 | 999999 | 99999 | 999999 | 999999 | 999999 | 999999 | 999999 | 999999 | 999999 | 999999 | 999999 | 999999 | 99999 | 99999 | 99999 | 99999 | 99999 | 99999 | 1200 | 999999 | 999999 | 99999 | 999999 | 10 | 99999 | 999999 | 99999 | 99999 | 180 | 15 | 50 | 99999 | Teach Line | 1 nuit à 60°C | 99999 | 160 | 200-200-190-185-180 | 56 | 14.5 | 99999 | 999999 | 60 | 99999 | 0.92 | 6.1 | 334 | 1 | 1.2 | 1.5 | 99999 | 2.6 | 22 | 99999 | 99999 | 38 | 30
QM-305-B | 120 | 0 | 0 | 0 | 0 | 0 | 0 | 0 | 40 | 0 | 0 | 0 | 0 | 0 | 0 | 0 | 0 | 0 | 0 | 0 | 0 | 0 | 0 | 0 | 0 | 0 | 0 | 0 | 0 | 0 | 0 | 0 | 0 | 0 | 0 | 70 | 0 | 0 | 0 | 0 | 6 | 15 | 0 | 0 | 0 | 0 | 0 | 0 | 0 | 0.5 | 0.5 | 0 | 0 | 0 | 0 | 0 | 0.4 | 0.4 | 0 | 0 | 0 | 0 | 0 | 0 | 0 | 0 | 0 | 0 | 0 | 3 | 0 | 0 | 0 | 0 | 0 | 0 | 0 | 0 | 0 | 0 | 0 | 0 | 0 | 0 | 0 | 0 | 0 | 0 | 0 | 0 | 0 | 0 | 0 | 0 | 0 | 6.7 | 0 | 0 | 0 | 0 | 0 | 0 | 0 | 3.8 | 0 | 0 | 266.3 | 0 | 0 | 0 | 0 | 0 | 0 | 0 | 0 | 0 | 0 | 0 | 0 | 0 | 0 | 0 | 0 | 0 | 0 | 0 | 0 | 0 | 0 | Krupp F2000 | 0.75 | Collin | injection huile | 99999 | 999999 | 999999 | 160 | 170 | 175 | 180 | 185 | 190 | 200 | 200 | 200 | 999999 | 999999 | 999999 | 999999 | 999999 | 200 | 200 | 200 | 99999 | 999999 | 999999 | 99999 | 999999 | 999999 | 99999 | 999999 | 999999 | 999999 | 999999 | 999999 | 999999 | 999999 | 999999 | 999999 | 999999 | 99999 | 99999 | 99999 | 99999 | 99999 | 99999 | 1200 | 999999 | 999999 | 99999 | 999999 | 10 | 99999 | 999999 | 99999 | 99999 | 180 | 12 | 35 | 99999 | Teach Line | 1 nuit à 60°C | 99999 | 160 | 200-200-190-185-180 | 42 | 17.5 | 99999 | 999999 | 63 | 99999 | 0.93 | 7.2 | 345 | 1.1 | 1.4 | 1.8 | 99999 | 3 | 19 | 99999 | 99999 | 35 | 99999
QM-305-C | 120 | 0 | 0 | 0 | 0 | 0 | 0 | 0 | 40 | 0 | 0 | 0 | 0 | 0 | 0 | 0 | 0 | 0 | 0 | 0 | 0 | 0 | 0 | 0 | 0 | 0 | 0 | 0 | 0 | 0 | 0 | 0 | 0 | 0 | 0 | 70 | 0 | 0 | 0 | 0 | 6 | 15 | 0 | 0 | 0 | 0 | 0 | 0 | 0 | 0.5 | 0.5 | 0 | 0 | 0 | 0 | 0 | 0.4 | 0.4 | 0 | 0 | 0 | 0 | 0 | 0 | 0 | 0 | 0 | 0 | 0 | 3 | 0 | 0 | 0 | 0 | 0 | 0 | 0 | 0 | 0 | 0 | 0 | 0 | 0 | 0 | 0 | 0 | 0 | 0 | 0 | 0 | 0 | 0 | 0 | 0 | 0 | 5 | 0 | 0 | 0 | 0 | 0 | 0 | 0 | 2.9 | 0 | 0 | 263.7 | 0 | 0 | 0 | 0 | 0 | 0 | 0 | 0 | 0 | 0 | 0 | 0 | 0 | 0 | 0 | 0 | 0 | 0 | 0 | 0 | 0 | 0 | Krupp F2000 | 0.75 | Collin | injection huile | 99999 | 999999 | 999999 | 160 | 170 | 175 | 180 | 185 | 190 | 200 | 200 | 200 | 999999 | 999999 | 999999 | 999999 | 999999 | 200 | 200 | 200 | 99999 | 999999 | 999999 | 99999 | 999999 | 999999 | 99999 | 999999 | 999999 | 999999 | 999999 | 999999 | 999999 | 999999 | 999999 | 999999 | 999999 | 99999 | 99999 | 99999 | 99999 | 99999 | 99999 | 1200 | 999999 | 999999 | 99999 | 999999 | 10 | 99999 | 999999 | 99999 | 99999 | 180 | 12 | 32 | 99999 | Teach Line | 1 nuit à 60°C | 99999 | 160 | 200-200-190-185-180 | 42 | 17.5 | 99999 | 999999 | 63 | 99999 | 0.93 | 6.9 | 373 | 1 | 1.4 | 1.7 | 99999 | 2.8 | 19 | 99999 | 99999 | 37 | 99999
QM-305-D | 120 | 0 | 0 | 0 | 0 | 0 | 0 | 0 | 40 | 0 | 0 | 0 | 30 | 0 | 0 | 0 | 0 | 0 | 0 | 0 | 0 | 0 | 0 | 0 | 0 | 0 | 0 | 0 | 0 | 0 | 0 | 0 | 0 | 0 | 0 | 70 | 0 | 0 | 0 | 0 | 6 | 0 | 15 | 0 | 0 | 0 | 0 | 0 | 0 | 0.5 | 0.5 | 0 | 0 | 0 | 0 | 0 | 0.4 | 0.4 | 0 | 0 | 0 | 0 | 0 | 0 | 0 | 0 | 0 | 0 | 0 | 3 | 0 | 0 | 0 | 0 | 0 | 0 | 0 | 0 | 0 | 0 | 0 | 0 | 0 | 0 | 0 | 0 | 0 | 0 | 0 | 0 | 0 | 0 | 0 | 0 | 0 | 6.7 | 0 | 0 | 0 | 0 | 0 | 0 | 0 | 3.8 | 0 | 0 | 296.3 | 0 | 0 | 0 | 0 | 0 | 0 | 0 | 0 | 0 | 0 | 0 | 0 | 0 | 0 | 0 | 0 | 0 | 0 | 0 | 0 | 0 | 0 | Krupp F2000 | 0.75 | Collin | injection huile | 99999 | 999999 | 999999 | 160 | 170 | 175 | 180 | 185 | 190 | 200 | 200 | 200 | 999999 | 999999 | 999999 | 999999 | 999999 | 200 | 200 | 200 | 99999 | 999999 | 999999 | 99999 | 999999 | 999999 | 99999 | 999999 | 999999 | 999999 | 999999 | 999999 | 999999 | 999999 | 999999 | 999999 | 999999 | 99999 | 99999 | 99999 | 99999 | 99999 | 99999 | 1200 | 999999 | 999999 | 99999 | 999999 | 10 | 99999 | 999999 | 99999 | 99999 | 180 | 13 | 43 | 99999 | Teach Line | 1 nuit à 60°C | 99999 | 160 | 200-200-190-185-180 | 54 | 17.5 | 99999 | 999999 | 59 | 99999 | 0.92 | 5.9 | 334 | 1 | 1.3 | 1.6 | 99999 | 2.7 | 18 | 99999 | 99999 | 34 | 99999
QM-305-E | 0 | 0 | 100 | 0 | 0 | 0 | 0 | 0 | 40 | 0 | 0 | 0 | 30 | 0 | 0 | 0 | 0 | 0 | 0 | 0 | 0 | 0 | 0 | 0 | 0 | 0 | 0 | 0 | 0 | 0 | 0 | 0 | 0 | 0 | 0 | 90 | 0 | 0 | 0 | 0 | 6 | 15 | 0 | 0 | 0 | 0 | 0 | 0 | 0 | 0.5 | 0.5 | 0 | 0 | 0 | 0 | 0 | 0.4 | 0.4 | 0 | 0 | 0 | 0 | 0 | 0 | 0 | 0 | 0 | 0 | 0 | 3 | 0 | 0 | 0 | 0 | 0 | 0 | 0 | 0 | 0 | 0 | 0 | 0 | 0 | 0 | 0 | 0 | 0 | 0 | 0 | 0 | 0 | 0 | 0 | 0 | 0 | 6.7 | 0 | 0 | 0 | 0 | 0 | 0 | 0 | 3.8 | 0 | 0 | 296.3 | 0 | 0 | 0 | 0 | 0 | 0 | 0 | 0 | 0 | 0 | 0 | 0 | 0 | 0 | 0 | 0 | 0 | 0 | 0 | 0 | 0 | 0 | Krupp F2000 | 0.75 | Collin | injection huile | 99999 | 999999 | 999999 | 160 | 170 | 175 | 180 | 185 | 190 | 200 | 200 | 200 | 999999 | 999999 | 999999 | 999999 | 999999 | 200 | 200 | 200 | 99999 | 999999 | 999999 | 99999 | 999999 | 999999 | 99999 | 999999 | 999999 | 999999 | 999999 | 999999 | 999999 | 999999 | 999999 | 999999 | 999999 | 99999 | 99999 | 99999 | 99999 | 99999 | 99999 | 1200 | 999999 | 999999 | 99999 | 999999 | 10 | 99999 | 999999 | 99999 | 99999 | 180 | 13 | 46 | 99999 | Teach Line | 1 nuit à 60°C | 99999 | 160 | 200-200-190-185-180 | 58 | 17.5 | 99999 | 999999 | 60 | 99999 | 0.91 | 6.9 | 361 | 1 | 1.2 | 1.5 | 99999 | 2.6 | 19 | 99999 | 99999 | 35 | 99999
QM-305-F | 120 | 0 | 0 | 0 | 0 | 0 | 0 | 0 | 0 | 0 | 0 | 0 | 30 | 40 | 0 | 0 | 0 | 0 | 0 | 0 | 0 | 0 | 0 | 0 | 0 | 0 | 0 | 0 | 0 | 0 | 0 | 0 | 0 | 0 | 0 | 70 | 0 | 0 | 0 | 0 | 6 | 15 | 0 | 0 | 0 | 0 | 0 | 0 | 0 | 0.5 | 0.5 | 0 | 0 | 0 | 0 | 0 | 0.4 | 0.4 | 0 | 0 | 0 | 0 | 0 | 0 | 0 | 0 | 0 | 0 | 0 | 3 | 0 | 0 | 0 | 0 | 0 | 0 | 0 | 0 | 0 | 0 | 0 | 0 | 0 | 0 | 0 | 0 | 0 | 0 | 0 | 0 | 0 | 0 | 0 | 0 | 0 | 6.7 | 0 | 0 | 0 | 0 | 0 | 0 | 0 | 3.8 | 0 | 0 | 296.3 | 0 | 0 | 0 | 0 | 0 | 0 | 0 | 0 | 0 | 0 | 0 | 0 | 0 | 0 | 0 | 0 | 0 | 0 | 0 | 0 | 0 | 0 | Krupp F2000 | 0.75 | Collin | injection huile | 99999 | 999999 | 999999 | 160 | 170 | 175 | 180 | 185 | 190 | 200 | 200 | 200 | 999999 | 999999 | 999999 | 999999 | 999999 | 200 | 200 | 200 | 99999 | 999999 | 999999 | 99999 | 999999 | 999999 | 99999 | 999999 | 999999 | 999999 | 999999 | 999999 | 999999 | 999999 | 999999 | 999999 | 999999 | 99999 | 99999 | 99999 | 99999 | 99999 | 99999 | 1200 | 999999 | 999999 | 99999 | 999999 | 10 | 99999 | 999999 | 99999 | 99999 | 180 | 13 | 41 | 99999 | Teach Line | 1 nuit à 60°C | 99999 | 160 | 200-200-190-185-180 | 54 | 18 | 99999 | 999999 | 60 | 99999 | 0.92 | 6.1 | 311 | 1 | 1.3 | 1.6 | 99999 | 2.8 | 19 | 99999 | 99999 | 37 | 99999
QM-305-H | 120 | 0 | 0 | 0 | 0 | 0 | 0 | 0 | 40 | 0 | 0 | 0 | 30 | 0 | 0 | 0 | 0 | 0 | 0 | 0 | 0 | 0 | 0 | 0 | 0 | 0 | 0 | 0 | 0 | 0 | 0 | 0 | 0 | 0 | 0 | 70 | 0 | 0 | 0 | 0 | 6 | 15 | 0 | 0 | 0 | 0 | 0 | 0 | 0 | 0.5 | 0.5 | 0 | 0 | 0 | 0 | 0 | 0.4 | 0.4 | 0 | 0 | 0 | 0 | 0 | 0 | 0 | 0 | 0 | 0 | 0 | 3 | 5 | 0 | 0 | 0 | 0 | 0 | 0 | 0 | 0 | 0 | 0 | 0 | 0 | 0 | 0 | 0 | 0 | 0 | 0 | 0 | 0 | 0 | 0 | 0 | 0 | 6.7 | 0 | 0 | 0 | 0 | 0 | 0 | 0 | 3.8 | 0 | 0 | 301.3 | 0 | 0 | 0 | 0 | 0 | 0 | 0 | 0 | 0 | 0 | 0 | 0 | 0 | 0 | 0 | 0 | 0 | 0 | 0 | 0 | 0 | 0 | Krupp F2000 | 0.75 | Collin | injection huile | 99999 | 999999 | 999999 | 160 | 170 | 175 | 180 | 185 | 190 | 200 | 200 | 200 | 999999 | 999999 | 999999 | 999999 | 999999 | 200 | 200 | 200 | 99999 | 999999 | 999999 | 99999 | 999999 | 999999 | 99999 | 999999 | 999999 | 999999 | 999999 | 999999 | 999999 | 999999 | 999999 | 999999 | 999999 | 99999 | 99999 | 99999 | 99999 | 99999 | 99999 | 1200 | 999999 | 999999 | 99999 | 999999 | 10 | 99999 | 999999 | 99999 | 99999 | 180 | 14 | 48 | 99999 | Teach Line | 1 nuit à 60°C | 99999 | 160 | 200-200-190-185-180 | 51 | 18 | 99999 | 999999 | 60 | 99999 | 0.93 | 7 | 369 | 1.1 | 1.3 | 1.6 | 99999 | 2.7 | 18 | 99999 | 99999 | 42 | 99999
QM-305-I | 120 | 0 | 0 | 0 | 0 | 0 | 0 | 0 | 40 | 0 | 0 | 0 | 30 | 0 | 0 | 0 | 0 | 0 | 0 | 0 | 0 | 0 | 0 | 0 | 0 | 0 | 0 | 0 | 0 | 0 | 0 | 0 | 0 | 0 | 0 | 70 | 0 | 0 | 0 | 0 | 6 | 15 | 0 | 0 | 0 | 0 | 0 | 0 | 0 | 0.5 | 0.5 | 0 | 0 | 0 | 0 | 0 | 0.4 | 0.4 | 0 | 0 | 0 | 0 | 0 | 0 | 0 | 0 | 0 | 0 | 0 | 3 | 5 | 0 | 7 | 0 | 0 | 0 | 0 | 0 | 0 | 0 | 0 | 0 | 0 | 0 | 0 | 0 | 0 | 0 | 0 | 0 | 0 | 0 | 0 | 0 | 0 | 0 | 0 | 0 | 0 | 0 | 0 | 0 | 0 | 0 | 0 | 0 | 297.8 | 0 | 0 | 0 | 0 | 0 | 0 | 0 | 0 | 0 | 0 | 0 | 0 | 0 | 0 | 0 | 0 | 0 | 0 | 0 | 0 | 0 | 0 | Krupp F2000 | 0.75 | Collin | injection huile | 99999 | 999999 | 999999 | 160 | 170 | 175 | 180 | 185 | 190 | 200 | 200 | 200 | 999999 | 999999 | 999999 | 999999 | 999999 | 200 | 200 | 200 | 99999 | 999999 | 999999 | 99999 | 999999 | 999999 | 99999 | 999999 | 999999 | 999999 | 999999 | 999999 | 999999 | 999999 | 999999 | 999999 | 999999 | 99999 | 99999 | 99999 | 99999 | 99999 | 99999 | 1200 | 999999 | 999999 | 99999 | 999999 | 8 | 99999 | 999999 | 99999 | 99999 | 180 | 10 | 75 | 99999 | Teach Line | 1 nuit à 60°C | 99999 | 160 | 200-200-190-185-180 | 70 | 13 | 99999 | 999999 | 54 | 99999 | 0.92 | 6.2 | 392 | 0.9 | 1.1 | 1.4 | 99999 | 2.3 | 19 | 99999 | 99999 | 46 | 99999
QM-305-J | 0 | 0 | 0 | 0 | 0 | 0 | 0 | 0 | 10 | 0 | 0 | 0 | 100 | 0 | 0 | 0 | 0 | 0 | 0 | 0 | 0 | 0 | 0 | 0 | 0 | 0 | 0 | 0 | 0 | 0 | 0 | 0 | 0 | 0 | 0 | 0 | 0 | 0 | 0 | 0 | 0 | 0 | 0 | 0 | 0 | 0 | 0 | 0 | 0 | 0 | 0 | 0 | 0 | 0 | 0 | 0 | 0 | 0 | 0 | 0 | 0 | 0 | 0 | 0 | 0 | 0 | 0 | 0 | 0 | 0 | 0 | 0 | 0 | 0 | 0 | 0 | 0 | 0 | 0 | 0 | 0 | 0 | 0 | 0 | 0 | 0 | 0 | 0 | 0 | 0 | 0 | 0 | 0 | 0 | 0 | 0 | 4 | 0 | 0 | 0 | 0 | 0 | 0 | 0 | 0 | 0 | 114 | 0 | 0 | 0 | 0 | 0 | 0 | 0 | 0 | 0 | 0 | 0 | 0 | 0 | 0 | 0 | 0 | 0 | 0 | 0 | 0 | 0 | 0 | Krupp F2000 | 0.75 | Collin | injection huile | 99999 | 999999 | 999999 | 160 | 170 | 175 | 180 | 185 | 190 | 200 | 200 | 200 | 999999 | 999999 | 999999 | 999999 | 999999 | 200 | 200 | 200 | 99999 | 999999 | 999999 | 99999 | 999999 | 999999 | 99999 | 999999 | 999999 | 999999 | 999999 | 999999 | 999999 | 999999 | 999999 | 999999 | 999999 | 99999 | 99999 | 99999 | 99999 | 99999 | 99999 | 1000 | 999999 | 999999 | 99999 | 999999 | 8 | 99999 | 999999 | 99999 | 99999 | 180 | 19 | 63 | 99999 | Teach Line | 1 nuit à 60°C | 99999 | 160 | 200-200-190-185-180 | 83 | 14.5 | 99999 | 999999 | 67 | 99999 | 0.87 | 7.5 | 685 | 1.1 | 1.4 | 1.9 | 99999 | 2.8 | 40 | 99999 | 99999 | 72 | 99999
QM-306-A | 120 | 0 | 0 | 0 | 0 | 0 | 0 | 0 | 40 | 0 | 0 | 0 | 0 | 0 | 0 | 0 | 0 | 0 | 0 | 0 | 0 | 0 | 0 | 0 | 0 | 0 | 0 | 0 | 0 | 0 | 0 | 0 | 0 | 0 | 0 | 70 | 0 | 0 | 0 | 0 | 6 | 15 | 0 | 0 | 0 | 0 | 0 | 0 | 0 | 0.5 | 0.5 | 0 | 0 | 0 | 0 | 0 | 0.4 | 0.4 | 0 | 0 | 0 | 0 | 0 | 0 | 0 | 0 | 0 | 0 | 0 | 3 | 0 | 0 | 0 | 0 | 0 | 0 | 0 | 0 | 0 | 0 | 0 | 0 | 0 | 0 | 0 | 0 | 0 | 0 | 0 | 0 | 0 | 0 | 0 | 0 | 0 | 6.7 | 0 | 0 | 0 | 0 | 0 | 0 | 0 | 3.8 | 0 | 0 | 266.3 | 0 | 0 | 0 | 0 | 0 | 0 | 0 | 0 | 0 | 0 | 0 | 0 | 0 | 0 | 0 | 0 | 0 | 0 | 0 | 0 | 0 | 0 | Krupp F2000 | 0.8 | Collin | injection huile | 99999 | 999999 | 999999 | 160 | 170 | 175 | 180 | 185 | 190 | 200 | 200 | 200 | 999999 | 999999 | 999999 | 999999 | 999999 | 200 | 200 | 200 | 99999 | 999999 | 999999 | 99999 | 999999 | 999999 | 99999 | 999999 | 999999 | 999999 | 999999 | 999999 | 999999 | 999999 | 999999 | 999999 | 999999 | 99999 | 99999 | 99999 | 99999 | 99999 | 99999 | 1200 | 999999 | 999999 | 99999 | 999999 | 12 | 99999 | 999999 | 99999 | 99999 | 180 | 14 | 51 | 209 | Teach Line | 1 nuit à 60°C | 99999 | 160 | 200-200-190-185-180 | 44 | 15 | 99999 | 999999 | 62 | 99999 | 0.95 | 6.3 | 334 | 0.4 | 0.7 | 1.1 | 99999 | 2.3 | 18 | 99999 | 99999 | 34 | 99999
QM-306-B | 120 | 0 | 0 | 0 | 0 | 0 | 0 | 0 | 40 | 0 | 0 | 0 | 0 | 0 | 0 | 0 | 0 | 0 | 0 | 0 | 0 | 0 | 0 | 4.05 | 0 | 0 | 0 | 0 | 0 | 0 | 0 | 0 | 0 | 0 | 0 | 70 | 0 | 0 | 0 | 0 | 6 | 15 | 0 | 0 | 0 | 0 | 0 | 0 | 0 | 0.5 | 0.5 | 0 | 0 | 0 | 0 | 0 | 0 | 0 | 0 | 0 | 0 | 0 | 0 | 0 | 0 | 0 | 0 | 0 | 0 | 3 | 0 | 0 | 0 | 0 | 0 | 0 | 0 | 0 | 0 | 0 | 0 | 0 | 0 | 0 | 0 | 0 | 0 | 0 | 0 | 0 | 0 | 0 | 0 | 0 | 0 | 6.7 | 0 | 0 | 0 | 0 | 0 | 0 | 0 | 3.8 | 0 | 0 | 269.55 | 0 | 0 | 0 | 0 | 0 | 0 | 0 | 0 | 0 | 0 | 0 | 0 | 0 | 0 | 0 | 0 | 0 | 0 | 0 | 0 | 0 | 0 | Krupp F2000 | 0.8 | Collin | injection huile | 99999 | 999999 | 999999 | 160 | 170 | 175 | 180 | 185 | 190 | 200 | 200 | 200 | 999999 | 999999 | 999999 | 999999 | 999999 | 200 | 200 | 200 | 99999 | 999999 | 999999 | 99999 | 999999 | 999999 | 99999 | 999999 | 999999 | 999999 | 999999 | 999999 | 999999 | 999999 | 999999 | 999999 | 999999 | 99999 | 99999 | 99999 | 99999 | 99999 | 99999 | 1200 | 999999 | 999999 | 99999 | 999999 | 12 | 99999 | 999999 | 99999 | 99999 | 180 | 14.5 | 47 | 209 | Teach Line | 1 nuit à 60°C | 99999 | 160 | 200-200-190-185-180 | 46 | 17.5 | 99999 | 999999 | 64 | 99999 | 0.94 | 6.5 | 337 | 0.5 | 0.8 | 1.2 | 99999 | 1.8 | 18 | 99999 | 99999 | 34 | 99999
QM-306-C | 120 | 0 | 0 | 0 | 0 | 0 | 0 | 0 | 40 | 0 | 0 | 0 | 0 | 0 | 0 | 0 | 0 | 0 | 0 | 0 | 0 | 0 | 0 | 2.7 | 0 | 2.7 | 0 | 0 | 0 | 0 | 0 | 0 | 0 | 0 | 0 | 70 | 0 | 0 | 0 | 0 | 6 | 15 | 0 | 0 | 0 | 0 | 0 | 0 | 0 | 0.5 | 0.5 | 0 | 0 | 0 | 0 | 0 | 0 | 0 | 0 | 0 | 0 | 0 | 0 | 0 | 0 | 0 | 0 | 0 | 0 | 3 | 0 | 0 | 0 | 0 | 0 | 0 | 0 | 0 | 0 | 0 | 0 | 0 | 0 | 0 | 0 | 0 | 0 | 0 | 0 | 0 | 0 | 0 | 0 | 0 | 0 | 6.7 | 0 | 0 | 0 | 0 | 0 | 0 | 0 | 3.8 | 0 | 0 | 270.9 | 0 | 0 | 0 | 0 | 0 | 0 | 0 | 0 | 0 | 0 | 0 | 0 | 0 | 0 | 0 | 0 | 0 | 0 | 0 | 0 | 0 | 0 | Krupp F2000 | 0.8 | Collin | injection huile | 99999 | 999999 | 999999 | 160 | 170 | 175 | 180 | 185 | 190 | 200 | 200 | 200 | 999999 | 999999 | 999999 | 999999 | 999999 | 200 | 200 | 200 | 99999 | 999999 | 999999 | 99999 | 999999 | 999999 | 99999 | 999999 | 999999 | 999999 | 999999 | 999999 | 999999 | 999999 | 999999 | 999999 | 999999 | 99999 | 99999 | 99999 | 99999 | 99999 | 99999 | 1200 | 999999 | 999999 | 99999 | 999999 | 12 | 99999 | 999999 | 99999 | 99999 | 180 | 14 | 45 | 211 | Teach Line | 1 nuit à 60°C | 99999 | 160 | 200-200-190-185-180 | 43 | 18 | 99999 | 999999 | 65 | 99999 | 0.94 | 6.1 | 300 | 0.6 | 0.9 | 1.3 | 99999 | 2.6 | 20 | 99999 | 99999 | 45 | 99999
QM-306-D | 120 | 0 | 0 | 0 | 0 | 0 | 0 | 0 | 40 | 0 | 0 | 0 | 0 | 0 | 0 | 0 | 0 | 0 | 0 | 0 | 0 | 0 | 0 | 2.75 | 0 | 2.75 | 2.75 | 0 | 0 | 0 | 0 | 0 | 0 | 0 | 0 | 70 | 0 | 0 | 0 | 0 | 6 | 15 | 0 | 0 | 0 | 0 | 0 | 0 | 0 | 0.5 | 0.5 | 0 | 0 | 0 | 0 | 0 | 0 | 0 | 0 | 0 | 0 | 0 | 0 | 0 | 0 | 0 | 0 | 0 | 0 | 3 | 0 | 0 | 0 | 0 | 0 | 0 | 0 | 0 | 0 | 0 | 0 | 0 | 0 | 0 | 0 | 0 | 0 | 0 | 0 | 0 | 0 | 0 | 0 | 0 | 0 | 6.7 | 0 | 0 | 0 | 0 | 0 | 0 | 0 | 3.8 | 0 | 0 | 273.75 | 0 | 0 | 0 | 0 | 0 | 0 | 0 | 0 | 0 | 0 | 0 | 0 | 0 | 0 | 0 | 0 | 0 | 0 | 0 | 0 | 0 | 0 | Krupp F2000 | 0.8 | Collin | injection huile | 99999 | 999999 | 999999 | 160 | 170 | 175 | 180 | 185 | 190 | 200 | 200 | 200 | 999999 | 999999 | 999999 | 999999 | 999999 | 200 | 200 | 200 | 99999 | 999999 | 999999 | 99999 | 999999 | 999999 | 99999 | 999999 | 999999 | 999999 | 999999 | 999999 | 999999 | 999999 | 999999 | 999999 | 999999 | 99999 | 99999 | 99999 | 99999 | 99999 | 99999 | 1200 | 999999 | 999999 | 99999 | 999999 | 12 | 99999 | 999999 | 99999 | 99999 | 180 | 14 | 44 | 211 | Teach Line | 1 nuit à 60°C | 99999 | 160 | 200-200-190-185-180 | 42 | 16 | 99999 | 999999 | 65 | 99999 | 0.94 | 6.7 | 321 | 0.6 | 1 | 1.4 | 99999 | 2.7 | 21 | 99999 | 99999 | 36 | 99999
QM-306-E | 120 | 0 | 0 | 0 | 0 | 0 | 0 | 0 | 40 | 0 | 0 | 0 | 0 | 0 | 0 | 0 | 0 | 0 | 0 | 0 | 0 | 0 | 0 | 0 | 4.05 | 0 | 0 | 0 | 0 | 0 | 0 | 0 | 0 | 0 | 0 | 70 | 0 | 0 | 0 | 0 | 6 | 15 | 0 | 0 | 0 | 0 | 0 | 0 | 0 | 0.5 | 0.5 | 0 | 0 | 0 | 0 | 0 | 0 | 0 | 0 | 0 | 0 | 0 | 0 | 0 | 0 | 0 | 0 | 0 | 0 | 3 | 0 | 0 | 0 | 0 | 0 | 0 | 0 | 0 | 0 | 0 | 0 | 0 | 0 | 0 | 0 | 0 | 0 | 0 | 0 | 0 | 0 | 0 | 0 | 0 | 0 | 6.7 | 0 | 0 | 0 | 0 | 0 | 0 | 0 | 3.8 | 0 | 0 | 269.55 | 0 | 0 | 0 | 0 | 0 | 0 | 0 | 0 | 0 | 0 | 0 | 0 | 0 | 0 | 0 | 0 | 0 | 0 | 0 | 0 | 0 | 0 | Krupp F2000 | 0.8 | Collin | injection huile | 99999 | 999999 | 999999 | 160 | 170 | 175 | 180 | 185 | 190 | 200 | 200 | 200 | 999999 | 999999 | 999999 | 999999 | 999999 | 200 | 200 | 200 | 99999 | 999999 | 999999 | 99999 | 999999 | 999999 | 99999 | 999999 | 999999 | 999999 | 999999 | 999999 | 999999 | 999999 | 999999 | 999999 | 999999 | 99999 | 99999 | 99999 | 99999 | 99999 | 99999 | 1200 | 999999 | 999999 | 99999 | 999999 | 12 | 99999 | 999999 | 99999 | 99999 | 180 | 14 | 46 | 209 | Teach Line | 1 nuit à 60°C | 99999 | 160 | 200-200-190-185-180 | 44 | 16 | 99999 | 999999 | 65 | 99999 | 0.93 | 6.5 | 327 | 0.6 | 0.9 | 1.2 | 99999 | 2.6 | 18 | 99999 | 99999 | 34 | 99999
QM-306-F | 120 | 0 | 0 | 0 | 0 | 0 | 0 | 0 | 40 | 0 | 0 | 0 | 0 | 0 | 0 | 0 | 0 | 0 | 0 | 0 | 0 | 0 | 0 | 0 | 2.7 | 2.7 | 0 | 0 | 0 | 0 | 0 | 0 | 0 | 0 | 0 | 70 | 0 | 0 | 0 | 0 | 6 | 15 | 0 | 0 | 0 | 0 | 0 | 0 | 0 | 0.5 | 0.5 | 0 | 0 | 0 | 0 | 0 | 0 | 0 | 0 | 0 | 0 | 0 | 0 | 0 | 0 | 0 | 0 | 0 | 0 | 3 | 0 | 0 | 0 | 0 | 0 | 0 | 0 | 0 | 0 | 0 | 0 | 0 | 0 | 0 | 0 | 0 | 0 | 0 | 0 | 0 | 0 | 0 | 0 | 0 | 0 | 6.7 | 0 | 0 | 0 | 0 | 0 | 0 | 0 | 3.8 | 0 | 0 | 270.9 | 0 | 0 | 0 | 0 | 0 | 0 | 0 | 0 | 0 | 0 | 0 | 0 | 0 | 0 | 0 | 0 | 0 | 0 | 0 | 0 | 0 | 0 | Krupp F2000 | 0.8 | Collin | injection huile | 99999 | 999999 | 999999 | 160 | 170 | 175 | 180 | 185 | 190 | 200 | 200 | 200 | 999999 | 999999 | 999999 | 999999 | 999999 | 200 | 200 | 200 | 99999 | 999999 | 999999 | 99999 | 999999 | 999999 | 99999 | 999999 | 999999 | 999999 | 999999 | 999999 | 999999 | 999999 | 999999 | 999999 | 999999 | 99999 | 99999 | 99999 | 99999 | 99999 | 99999 | 1200 | 999999 | 999999 | 99999 | 999999 | 12 | 99999 | 999999 | 99999 | 99999 | 180 | 14 | 47 | 209 | Teach Line | 1 nuit à 60°C | 99999 | 160 | 200-200-190-185-180 | 44 | 16 | 99999 | 999999 | 64 | 99999 | 0.93 | 6.4 | 323 | 0.5 | 0.9 | 1.3 | 99999 | 2.6 | 19 | 99999 | 99999 | 38 | 99999
QM-306-G | 120 | 0 | 0 | 0 | 0 | 0 | 0 | 0 | 40 | 0 | 0 | 0 | 0 | 0 | 0 | 0 | 0 | 0 | 0 | 0 | 0 | 0 | 0 | 0 | 2.75 | 2.75 | 2.75 | 0 | 0 | 0 | 0 | 0 | 0 | 0 | 0 | 70 | 0 | 0 | 0 | 0 | 6 | 15 | 0 | 0 | 0 | 0 | 0 | 0 | 0 | 0.5 | 0.5 | 0 | 0 | 0 | 0 | 0 | 0 | 0 | 0 | 0 | 0 | 0 | 0 | 0 | 0 | 0 | 0 | 0 | 0 | 3 | 0 | 0 | 0 | 0 | 0 | 0 | 0 | 0 | 0 | 0 | 0 | 0 | 0 | 0 | 0 | 0 | 0 | 0 | 0 | 0 | 0 | 0 | 0 | 0 | 0 | 6.7 | 0 | 0 | 0 | 0 | 0 | 0 | 0 | 3.8 | 0 | 0 | 273.75 | 0 | 0 | 0 | 0 | 0 | 0 | 0 | 0 | 0 | 0 | 0 | 0 | 0 | 0 | 0 | 0 | 0 | 0 | 0 | 0 | 0 | 0 | Krupp F2000 | 0.8 | Collin | injection huile | 99999 | 999999 | 999999 | 160 | 170 | 175 | 180 | 185 | 190 | 200 | 200 | 200 | 999999 | 999999 | 999999 | 999999 | 999999 | 200 | 200 | 200 | 99999 | 999999 | 999999 | 99999 | 999999 | 999999 | 99999 | 999999 | 999999 | 999999 | 999999 | 999999 | 999999 | 999999 | 999999 | 999999 | 999999 | 99999 | 99999 | 99999 | 99999 | 99999 | 99999 | 1200 | 999999 | 999999 | 99999 | 999999 | 12 | 99999 | 999999 | 99999 | 99999 | 180 | 14 | 46 | 210 | Teach Line | 1 nuit à 60°C | 99999 | 160 | 200-200-190-185-180 | 42 | 16 | 99999 | 999999 | 66 | 99999 | 0.94 | 7.3 | 350 | 0.6 | 1 | 1.4 | 99999 | 2.8 | 20 | 99999 | 99999 | 37 | 99999
QM-306-H | 120 | 0 | 0 | 0 | 0 | 0 | 0 | 0 | 40 | 0 | 0 | 0 | 0 | 0 | 0 | 0 | 0 | 0 | 0 | 0 | 0 | 0 | 0 | 0 | 0 | 8.2 | 0 | 0 | 0 | 0 | 0 | 0 | 0 | 0 | 0 | 70 | 0 | 0 | 0 | 0 | 6 | 15 | 0 | 0 | 0 | 0 | 0 | 0 | 0 | 0.5 | 0.5 | 0 | 0 | 0 | 0 | 0 | 0 | 0 | 0 | 0 | 0 | 0 | 0 | 0 | 0 | 0 | 0 | 0 | 0 | 3 | 0 | 0 | 0 | 0 | 0 | 0 | 0 | 0 | 0 | 0 | 0 | 0 | 0 | 0 | 0 | 0 | 0 | 0 | 0 | 0 | 0 | 0 | 0 | 0 | 0 | 6.7 | 0 | 0 | 0 | 0 | 0 | 0 | 0 | 3.8 | 0 | 0 | 273.7 | 0 | 0 | 0 | 0 | 0 | 0 | 0 | 0 | 0 | 0 | 0 | 0 | 0 | 0 | 0 | 0 | 0 | 0 | 0 | 0 | 0 | 0 | Krupp F2000 | 0.8 | Collin | injection huile | 99999 | 999999 | 999999 | 160 | 170 | 175 | 180 | 185 | 190 | 200 | 200 | 200 | 999999 | 999999 | 999999 | 999999 | 999999 | 200 | 200 | 200 | 99999 | 999999 | 999999 | 99999 | 999999 | 999999 | 99999 | 999999 | 999999 | 999999 | 999999 | 999999 | 999999 | 999999 | 999999 | 999999 | 999999 | 99999 | 99999 | 99999 | 99999 | 99999 | 99999 | 1200 | 999999 | 999999 | 99999 | 999999 | 12 | 99999 | 999999 | 99999 | 99999 | 180 | 14 | 46 | 208 | Teach Line | 1 nuit à 60°C | 99999 | 160 | 200-200-190-185-180 | 42 | 16 | 99999 | 999999 | 65 | 99999 | 0.93 | 7 | 351 | 0.6 | 0.9 | 1.3 | 99999 | 2.7 | 20 | 99999 | 99999 | 37 | 99999
QM-306-I | 120 | 0 | 0 | 0 | 0 | 0 | 0 | 0 | 40 | 0 | 0 | 0 | 0 | 0 | 0 | 0 | 0 | 0 | 0 | 0 | 0 | 0 | 0 | 0 | 0 | 8.3 | 2.75 | 0 | 0 | 0 | 0 | 0 | 0 | 0 | 0 | 70 | 0 | 0 | 0 | 0 | 6 | 15 | 0 | 0 | 0 | 0 | 0 | 0 | 0 | 0.5 | 0.5 | 0 | 0 | 0 | 0 | 0 | 0 | 0 | 0 | 0 | 0 | 0 | 0 | 0 | 0 | 0 | 0 | 0 | 0 | 3 | 0 | 0 | 0 | 0 | 0 | 0 | 0 | 0 | 0 | 0 | 0 | 0 | 0 | 0 | 0 | 0 | 0 | 0 | 0 | 0 | 0 | 0 | 0 | 0 | 0 | 6.7 | 0 | 0 | 0 | 0 | 0 | 0 | 0 | 3.8 | 0 | 0 | 276.55 | 0 | 0 | 0 | 0 | 0 | 0 | 0 | 0 | 0 | 0 | 0 | 0 | 0 | 0 | 0 | 0 | 0 | 0 | 0 | 0 | 0 | 0 | Krupp F2000 | 0.8 | Collin | injection huile | 99999 | 999999 | 999999 | 160 | 170 | 175 | 180 | 185 | 190 | 200 | 200 | 200 | 999999 | 999999 | 999999 | 999999 | 999999 | 200 | 200 | 200 | 99999 | 999999 | 999999 | 99999 | 999999 | 999999 | 99999 | 999999 | 999999 | 999999 | 999999 | 999999 | 999999 | 999999 | 999999 | 999999 | 999999 | 99999 | 99999 | 99999 | 99999 | 99999 | 99999 | 1200 | 999999 | 999999 | 99999 | 999999 | 12 | 99999 | 999999 | 99999 | 99999 | 180 | 14 | 44 | 209 | Teach Line | 1 nuit à 60°C | 99999 | 160 | 200-200-190-185-180 | 40 | 16 | 99999 | 999999 | 68 | 99999 | 0.93 | 7.7 | 357 | 0.7 | 1 | 1.5 | 99999 | 2.9 | 23 | 99999 | 99999 | 39 | 99999
QM-309-A | 120 | 0 | 0 | 0 | 0 | 0 | 0 | 0 | 40 | 0 | 0 | 0 | 30 | 0 | 0 | 0 | 0 | 0 | 0 | 0 | 0 | 0 | 0 | 0 | 0 | 0 | 0 | 0 | 0 | 0 | 0 | 0 | 0 | 0 | 0 | 70 | 0 | 0 | 0 | 0 | 6 | 15 | 0 | 0 | 0 | 0 | 0 | 0 | 0 | 0.5 | 0.5 | 0 | 0 | 0 | 0 | 0 | 0.4 | 0.4 | 0 | 0 | 0 | 0 | 0 | 0 | 0 | 0 | 0 | 0 | 0 | 3 | 0 | 0 | 0 | 0 | 0 | 0 | 0 | 0 | 0 | 0 | 0 | 0 | 0 | 0 | 0 | 0 | 0 | 0 | 0 | 0 | 0 | 0 | 0 | 0 | 0 | 6.7 | 0 | 0 | 0 | 0 | 0 | 0 | 0 | 3.8 | 0 | 0 | 296.3 | 0 | 0 | 0 | 0 | 0 | 0 | 0 | 0 | 0 | 0 | 0 | 0 | 0 | 0 | 0 | 0 | 0 | 0 | 0 | 0 | 0 | 0 | Krupp F2000 | 0.75 | Collin | injection huile | 99999 | 999999 | 999999 | 160 | 170 | 175 | 180 | 185 | 190 | 200 | 200 | 200 | 999999 | 999999 | 999999 | 999999 | 999999 | 200 | 200 | 200 | 99999 | 999999 | 999999 | 99999 | 999999 | 999999 | 99999 | 999999 | 999999 | 999999 | 999999 | 999999 | 999999 | 999999 | 999999 | 999999 | 999999 | 99999 | 99999 | 99999 | 99999 | 99999 | 99999 | 1200 | 999999 | 999999 | 99999 | 999999 | 99999 | 99999 | 999999 | 99999 | 99999 | 180 | 15 | 60 | 212 | Teach Line | 1 nuit à 60°C | 99999 | 160 | 200-200-190-185-180 | 63 | 16 | 99999 | 999999 | 59 | 99999 | 0.92 | 6.5 | 356 | 0.8 | 1.1 | 1.4 | 99999 | 2.5 | 18 | 99999 | 99999 | 34 | 99999
QM-309-B | 120 | 0 | 0 | 0 | 0 | 0 | 0 | 0 | 40 | 0 | 0 | 0 | 30 | 0 | 0 | 0 | 0 | 0 | 0 | 0 | 0 | 0 | 0 | 0 | 0 | 0 | 0 | 0 | 0 | 0 | 0 | 0 | 0 | 0 | 0 | 70 | 0 | 0 | 0 | 0 | 0 | 15 | 0 | 0 | 0 | 0 | 0 | 0 | 0 | 0.5 | 0.5 | 0 | 0 | 0 | 0 | 0 | 0.4 | 0.4 | 0 | 0 | 0 | 0 | 0 | 0 | 0 | 0 | 0 | 0 | 0 | 3 | 0 | 0 | 0 | 0 | 0 | 0 | 0 | 0 | 0 | 0 | 0 | 0 | 0 | 0 | 0 | 0 | 0 | 0 | 0 | 0 | 0 | 0 | 0 | 0 | 0 | 6.7 | 0 | 0 | 0 | 0 | 0 | 0 | 0 | 3.8 | 0 | 0 | 290.3 | 0 | 0 | 0 | 0 | 0 | 0 | 0 | 0 | 0 | 0 | 0 | 0 | 0 | 0 | 0 | 0 | 0 | 0 | 0 | 0 | 0 | 0 | Krupp F2000 | 0.75 | Collin | injection huile | 99999 | 999999 | 999999 | 160 | 170 | 175 | 180 | 185 | 190 | 200 | 200 | 200 | 999999 | 999999 | 999999 | 999999 | 999999 | 200 | 200 | 200 | 99999 | 999999 | 999999 | 99999 | 999999 | 999999 | 99999 | 999999 | 999999 | 999999 | 999999 | 999999 | 999999 | 999999 | 999999 | 999999 | 999999 | 99999 | 99999 | 99999 | 99999 | 99999 | 99999 | 1200 | 999999 | 999999 | 99999 | 999999 | 99999 | 99999 | 999999 | 99999 | 99999 | 180 | 14 | 60 | 210 | Teach Line | 1 nuit à 60°C | 99999 | 160 | 200-200-190-185-180 | 58 | 15.5 | 99999 | 999999 | 58 | 99999 | 0.91 | 6.7 | 358 | 0.8 | 1.1 | 1.4 | 99999 | 2.5 | 19 | 99999 | 99999 | 37 | 99999
QM-309-C | 120 | 0 | 0 | 0 | 0 | 0 | 0 | 0 | 40 | 0 | 0 | 0 | 30 | 0 | 0 | 0 | 0 | 0 | 0 | 0 | 0 | 0 | 0 | 0 | 0 | 0 | 0 | 0 | 0 | 0 | 0 | 0 | 0 | 0 | 0 | 70 | 0 | 0 | 0 | 0 | 0 | 20 | 0 | 0 | 0 | 0 | 0 | 0 | 0 | 0.5 | 0.5 | 0 | 0 | 0 | 0 | 0 | 0.4 | 0.4 | 0 | 0 | 0 | 0 | 0 | 0 | 0 | 0 | 0 | 0 | 0 | 3 | 0 | 0 | 0 | 0 | 0 | 0 | 0 | 0 | 0 | 0 | 0 | 0 | 0 | 0 | 0 | 0 | 0 | 0 | 0 | 0 | 0 | 0 | 0 | 0 | 0 | 6.7 | 0 | 0 | 0 | 0 | 0 | 0 | 0 | 3.8 | 0 | 0 | 295.3 | 0 | 0 | 0 | 0 | 0 | 0 | 0 | 0 | 0 | 0 | 0 | 0 | 0 | 0 | 0 | 0 | 0 | 0 | 0 | 0 | 0 | 0 | Krupp F2000 | 0.75 | Collin | injection huile | 99999 | 999999 | 999999 | 160 | 170 | 175 | 180 | 185 | 190 | 200 | 200 | 200 | 999999 | 999999 | 999999 | 999999 | 999999 | 200 | 200 | 200 | 99999 | 999999 | 999999 | 99999 | 999999 | 999999 | 99999 | 999999 | 999999 | 999999 | 999999 | 999999 | 999999 | 999999 | 999999 | 999999 | 999999 | 99999 | 99999 | 99999 | 99999 | 99999 | 99999 | 1200 | 999999 | 999999 | 99999 | 999999 | 99999 | 99999 | 999999 | 99999 | 99999 | 180 | 14 | 61 | 212 | Teach Line | 1 nuit à 60°C | 99999 | 160 | 200-200-190-185-180 | 60 | 10 | 99999 | 999999 | 59 | 99999 | 0.91 | 6.8 | 359 | 0.8 | 1 | 1.4 | 99999 | 2.5 | 19 | 99999 | 99999 | 33 | 99999
QM-309-D | 120 | 0 | 0 | 0 | 0 | 0 | 0 | 0 | 40 | 0 | 0 | 0 | 30 | 0 | 0 | 0 | 0 | 0 | 0 | 0 | 0 | 0 | 0 | 0 | 0 | 0 | 0 | 0 | 0 | 0 | 0 | 0 | 0 | 0 | 0 | 70 | 0 | 0 | 0 | 0 | 0 | 30 | 0 | 0 | 0 | 0 | 0 | 0 | 0 | 0.5 | 0.5 | 0 | 0 | 0 | 0 | 0 | 0.4 | 0.4 | 0 | 0 | 0 | 0 | 0 | 0 | 0 | 0 | 0 | 0 | 0 | 3 | 0 | 0 | 0 | 0 | 0 | 0 | 0 | 0 | 0 | 0 | 0 | 0 | 0 | 0 | 0 | 0 | 0 | 0 | 0 | 0 | 0 | 0 | 0 | 0 | 0 | 6.7 | 0 | 0 | 0 | 0 | 0 | 0 | 0 | 3.8 | 0 | 0 | 305.3 | 0 | 0 | 0 | 0 | 0 | 0 | 0 | 0 | 0 | 0 | 0 | 0 | 0 | 0 | 0 | 0 | 0 | 0 | 0 | 0 | 0 | 0 | Krupp F2000 | 0.75 | Collin | injection huile | 99999 | 999999 | 999999 | 160 | 170 | 175 | 180 | 185 | 190 | 200 | 200 | 200 | 999999 | 999999 | 999999 | 999999 | 999999 | 200 | 200 | 200 | 99999 | 999999 | 999999 | 99999 | 999999 | 999999 | 99999 | 999999 | 999999 | 999999 | 999999 | 999999 | 999999 | 999999 | 999999 | 999999 | 999999 | 99999 | 99999 | 99999 | 99999 | 99999 | 99999 | 1200 | 999999 | 999999 | 99999 | 999999 | 99999 | 99999 | 999999 | 99999 | 99999 | 180 | 14.5 | 65 | 211 | Teach Line | 1 nuit à 60°C | 99999 | 160 | 200-200-190-185-180 | 66 | 18.5 | 99999 | 999999 | 56 | 99999 | 0.92 | 5.2 | 265 | 0.8 | 1.1 | 1.4 | 99999 | 2.6 | 19 | 99999 | 99999 | 35 | 99999
QM-309-E1 | 120 | 0 | 0 | 0 | 0 | 0 | 0 | 0 | 40 | 0 | 0 | 0 | 30 | 0 | 0 | 0 | 0 | 0 | 0 | 0 | 0 | 0 | 0 | 0 | 0 | 0 | 0 | 0 | 0 | 0 | 0 | 0 | 0 | 0 | 0 | 70 | 0 | 0 | 0 | 0 | 6 | 15 | 0 | 0 | 0 | 0 | 0 | 0 | 0 | 0.5 | 0.5 | 0 | 0 | 0 | 0 | 0 | 0.4 | 0.4 | 0 | 0 | 0 | 0 | 0 | 0 | 0 | 0 | 0 | 0 | 0 | 3 | 0 | 0 | 0 | 0 | 0 | 0 | 0 | 0 | 0 | 0 | 0 | 0 | 0 | 0 | 0 | 0 | 0 | 0 | 0 | 0 | 0 | 0 | 0 | 0 | 0 | 6.7 | 0 | 0 | 0 | 0 | 0 | 0 | 0 | 3.8 | 0 | 0 | 296.3 | 0 | 0 | 0 | 0 | 0 | 0 | 0 | 0 | 0 | 0 | 0 | 0 | 0 | 0 | 0 | 0 | 0 | 0 | 0 | 0 | 0 | 0 | Krupp F2000 | 0.75 | Collin | injection huile | 99999 | 999999 | 999999 | 160 | 170 | 175 | 180 | 185 | 190 | 200 | 200 | 200 | 999999 | 999999 | 999999 | 999999 | 999999 | 200 | 200 | 200 | 99999 | 999999 | 999999 | 99999 | 999999 | 999999 | 99999 | 999999 | 999999 | 999999 | 999999 | 999999 | 999999 | 999999 | 999999 | 999999 | 999999 | 99999 | 99999 | 99999 | 99999 | 99999 | 99999 | 1200 | 999999 | 999999 | 99999 | 999999 | 99999 | 99999 | 999999 | 99999 | 99999 | 180 | 14 | 59 | 212 | Teach Line | 1 nuit à 60°C | 99999 | 160 | 200-200-190-185-180 | 60 | 17 | 99999 | 999999 | 63 | 99999 | 0.92 | 7.6 | 370 | 0.9 | 1.2 | 1.5 | 99999 | 2.8 | 20 | 99999 | 99999 | 33 | 99999
QM-309-E2 | 120 | 0 | 0 | 0 | 0 | 0 | 0 | 0 | 40 | 0 | 0 | 0 | 30 | 0 | 0 | 0 | 0 | 0 | 0 | 0 | 0 | 0 | 0 | 0 | 0 | 0 | 0 | 0 | 0 | 0 | 0 | 0 | 0 | 0 | 0 | 70 | 0 | 0 | 0 | 0 | 6 | 15 | 0 | 0 | 0 | 0 | 0 | 0 | 0 | 0.5 | 0.5 | 0 | 0 | 0 | 0 | 0 | 0.4 | 0.4 | 0 | 0 | 0 | 0 | 0 | 0 | 0 | 0 | 0 | 0 | 0 | 3 | 0 | 0 | 0 | 0 | 0 | 0 | 0 | 0 | 0 | 0 | 0 | 0 | 0 | 0 | 0 | 0 | 0 | 0 | 0 | 0 | 0 | 0 | 0 | 0 | 0 | 6.7 | 0 | 0 | 0 | 0 | 0 | 0 | 0 | 3.8 | 0 | 0 | 296.3 | 0 | 0 | 0 | 0 | 0 | 0 | 0 | 0 | 0 | 0 | 0 | 0 | 0 | 0 | 0 | 0 | 0 | 0 | 0 | 0 | 0 | 0 | Krupp F2000 | 0.75 | Collin | injection huile | 99999 | 999999 | 999999 | 160 | 170 | 175 | 180 | 185 | 190 | 200 | 200 | 200 | 999999 | 999999 | 999999 | 999999 | 999999 | 200 | 200 | 200 | 99999 | 999999 | 999999 | 99999 | 999999 | 999999 | 99999 | 999999 | 999999 | 999999 | 999999 | 999999 | 999999 | 999999 | 999999 | 999999 | 999999 | 99999 | 99999 | 99999 | 99999 | 99999 | 99999 | 1200 | 999999 | 999999 | 99999 | 999999 | 99999 | 99999 | 999999 | 99999 | 99999 | 180 | 14 | 61 | 211 | Teach Line | 1 nuit à 60°C | 99999 | 160 | 200-200-190-185-180 | 56 | 15 | 99999 | 999999 | 61 | 99999 | 0.93 | 7.3 | 385 | 0.8 | 1.1 | 1.5 | 99999 | 2.7 | 19 | 99999 | 99999 | 33 | 99999
QM-313-A | 120 | 0 | 0 | 0 | 0 | 0 | 0 | 0 | 40 | 0 | 0 | 0 | 30 | 0 | 0 | 0 | 0 | 0 | 0 | 0 | 0 | 0 | 0 | 0 | 0 | 0 | 0 | 0 | 0 | 0 | 0 | 0 | 0 | 0 | 0 | 70 | 0 | 0 | 0 | 0 | 0 | 20 | 0 | 0 | 0 | 0 | 0 | 0 | 0 | 0.5 | 0.5 | 0 | 0 | 0 | 0 | 0 | 0.4 | 0.4 | 0 | 0 | 0 | 0 | 0 | 0 | 0 | 0 | 0 | 0 | 0 | 3 | 0 | 0 | 0 | 0 | 0 | 0 | 0 | 0 | 0 | 0 | 0 | 0 | 0 | 0 | 0 | 0 | 0 | 0 | 0 | 0 | 0 | 0 | 0 | 0 | 0 | 6.7 | 0 | 0 | 0 | 0 | 0 | 0 | 0 | 3.8 | 0 | 0 | 295.3 | 0 | 0 | 0 | 0 | 0 | 0 | 0 | 0 | 0 | 0 | 0 | 0 | 0 | 0 | 0 | 0 | 0 | 0 | 0 | 0 | 0 | 0 | Krupp F2000 | 0.75 | Collin | injection huile | 99999 | 999999 | 999999 | 160 | 170 | 175 | 180 | 185 | 190 | 200 | 200 | 200 | 999999 | 999999 | 999999 | 999999 | 999999 | 200 | 200 | 200 | 99999 | 999999 | 999999 | 99999 | 999999 | 999999 | 99999 | 999999 | 999999 | 999999 | 999999 | 999999 | 999999 | 999999 | 999999 | 999999 | 999999 | 99999 | 99999 | 99999 | 99999 | 99999 | 99999 | 1200 | 999999 | 999999 | 99999 | 999999 | 10 | 99999 | 999999 | 99999 | 99999 | 180 | 14 | 28 | 210 | Teach Line | 1 nuit à 60°C | 99999 | 160 | 200-200-190-185-180 | 54 | 18 | 99999 | 999999 | 63 | 99999 | 0.92 | 7.5 | 370 | 0.5 | 0.8 | 1.2 | 99999 | 2.5 | 24 | 99999 | 99999 | 37 | 99999
QM-313-B | 120 | 0 | 0 | 0 | 0 | 0 | 0 | 0 | 40 | 0 | 0 | 0 | 30 | 0 | 0 | 0 | 0 | 0 | 0 | 0 | 0 | 0 | 0 | 0 | 0 | 0 | 0 | 0 | 0 | 0 | 0 | 0 | 0 | 0 | 0 | 100 | 0 | 0 | 0 | 0 | 0 | 30 | 0 | 0 | 0 | 0 | 0 | 0 | 0 | 0.5 | 0.5 | 0 | 0 | 0 | 0 | 0 | 0.4 | 0.4 | 0 | 0 | 0 | 0 | 0 | 0 | 0 | 0 | 0 | 0 | 0 | 3 | 0 | 0 | 0 | 0 | 0 | 0 | 0 | 0 | 0 | 0 | 0 | 0 | 0 | 0 | 0 | 0 | 0 | 0 | 0 | 0 | 0 | 0 | 0 | 0 | 0 | 6.7 | 0 | 0 | 0 | 0 | 0 | 0 | 0 | 3.8 | 0 | 0 | 335.3 | 0 | 0 | 0 | 0 | 0 | 0 | 0 | 0 | 0 | 0 | 0 | 0 | 0 | 0 | 0 | 0 | 0 | 0 | 0 | 0 | 0 | 0 | Krupp F2000 | 0.75 | Collin | injection huile | 99999 | 999999 | 999999 | 160 | 170 | 175 | 180 | 185 | 190 | 200 | 200 | 200 | 999999 | 999999 | 999999 | 999999 | 999999 | 200 | 200 | 200 | 99999 | 999999 | 999999 | 99999 | 999999 | 999999 | 99999 | 999999 | 999999 | 999999 | 999999 | 999999 | 999999 | 999999 | 999999 | 999999 | 999999 | 99999 | 99999 | 99999 | 99999 | 99999 | 99999 | 1200 | 999999 | 999999 | 99999 | 999999 | 10 | 99999 | 999999 | 99999 | 99999 | 180 | 13 | 21 | 212 | Teach Line | 1 nuit à 60°C | 99999 | 160 | 200-200-190-185-180 | 53 | 18 | 99999 | 999999 | 60 | 99999 | 0.92 | 7.3 | 382 | 0.5 | 0.7 | 1 | 99999 | 2.3 | 22 | 99999 | 99999 | 38 | 99999
QM-313-C | 0 | 0 | 0 | 0 | 0 | 0 | 100 | 0 | 40 | 0 | 0 | 0 | 30 | 0 | 0 | 0 | 0 | 0 | 0 | 0 | 0 | 0 | 0 | 0 | 0 | 0 | 0 | 0 | 0 | 0 | 0 | 0 | 0 | 0 | 0 | 85 | 0 | 0 | 0 | 0 | 0 | 20 | 0 | 0 | 0 | 0 | 0 | 0 | 0 | 0.5 | 0.5 | 0 | 0 | 0 | 0 | 0 | 0.4 | 0.4 | 0 | 0 | 0 | 0 | 0 | 0 | 0 | 0 | 0 | 0 | 0 | 3 | 0 | 0 | 0 | 0 | 0 | 0 | 0 | 0 | 0 | 0 | 0 | 0 | 0 | 0 | 0 | 0 | 0 | 0 | 0 | 0 | 0 | 0 | 0 | 0 | 0 | 6.7 | 0 | 0 | 0 | 0 | 0 | 0 | 0 | 3.8 | 0 | 0 | 290.3 | 0 | 0 | 0 | 0 | 0 | 0 | 0 | 0 | 0 | 0 | 0 | 0 | 0 | 0 | 0 | 0 | 0 | 0 | 0 | 0 | 0 | 0 | Krupp F2000 | 0.75 | Collin | injection huile | 99999 | 999999 | 999999 | 160 | 170 | 175 | 180 | 185 | 190 | 200 | 200 | 200 | 999999 | 999999 | 999999 | 999999 | 999999 | 200 | 200 | 200 | 99999 | 999999 | 999999 | 99999 | 999999 | 999999 | 99999 | 999999 | 999999 | 999999 | 999999 | 999999 | 999999 | 999999 | 999999 | 999999 | 999999 | 99999 | 99999 | 99999 | 99999 | 99999 | 99999 | 1200 | 999999 | 999999 | 99999 | 999999 | 10 | 99999 | 999999 | 99999 | 99999 | 180 | 13 | 23 | 211 | Teach Line | 1 nuit à 60°C | 99999 | 160 | 200-200-190-185-180 | 52 | 18 | 99999 | 999999 | 63 | 99999 | 0.91 | 8.1 | 594 | 0.5 | 0.8 | 1.2 | 99999 | 2.3 | 18 | 99999 | 99999 | 31 | 99999
QM-313-D | 120 | 0 | 0 | 0 | 0 | 0 | 0 | 0 | 0 | 0 | 0 | 0 | 30 | 0 | 0 | 0 | 0 | 40 | 0 | 0 | 0 | 0 | 0 | 0 | 0 | 0 | 0 | 0 | 0 | 0 | 0 | 0 | 0 | 0 | 0 | 70 | 0 | 0 | 0 | 0 | 0 | 20 | 0 | 0 | 0 | 0 | 0 | 0 | 0 | 0.5 | 0.5 | 0 | 0 | 0 | 0 | 0 | 0.4 | 0.4 | 0 | 0 | 0 | 0 | 0 | 0 | 0 | 0 | 0 | 0 | 0 | 3 | 0 | 0 | 0 | 0 | 0 | 0 | 0 | 0 | 0 | 0 | 0 | 0 | 0 | 0 | 0 | 0 | 0 | 0 | 0 | 0 | 0 | 0 | 0 | 0 | 0 | 6.7 | 0 | 0 | 0 | 0 | 0 | 0 | 0 | 3.8 | 0 | 0 | 295.3 | 0 | 0 | 0 | 0 | 0 | 0 | 0 | 0 | 0 | 0 | 0 | 0 | 0 | 0 | 0 | 0 | 0 | 0 | 0 | 0 | 0 | 0 | Krupp F2000 | 0.75 | Collin | injection huile | 99999 | 999999 | 999999 | 160 | 170 | 175 | 180 | 185 | 190 | 200 | 200 | 200 | 999999 | 999999 | 999999 | 999999 | 999999 | 200 | 200 | 200 | 99999 | 999999 | 999999 | 99999 | 999999 | 999999 | 99999 | 999999 | 999999 | 999999 | 999999 | 999999 | 999999 | 999999 | 999999 | 999999 | 999999 | 99999 | 99999 | 99999 | 99999 | 99999 | 99999 | 1200 | 999999 | 999999 | 99999 | 999999 | 10 | 99999 | 999999 | 99999 | 99999 | 180 | 14 | 28 | 212 | Teach Line | 1 nuit à 60°C | 99999 | 160 | 200-200-190-185-180 | 53 | 18 | 99999 | 999999 | 64 | 99999 | 0.92 | 7.5 | 535 | 0.6 | 0.8 | 1.2 | 99999 | 2.4 | 18 | 99999 | 99999 | 38 | 99999
QM-313-E | 120 | 0 | 0 | 0 | 0 | 0 | 0 | 0 | 40 | 0 | 0 | 0 | 30 | 0 | 0 | 0 | 0 | 0 | 0 | 0 | 0 | 0 | 0 | 0 | 0 | 0 | 0 | 0 | 0 | 0 | 0 | 0 | 0 | 0 | 0 | 0 | 70 | 0 | 0 | 0 | 0 | 20 | 0 | 0 | 0 | 0 | 0 | 0 | 0 | 0.5 | 0.5 | 0 | 0 | 0 | 0 | 0 | 0.4 | 0.4 | 0 | 0 | 0 | 0 | 0 | 0 | 0 | 0 | 0 | 0 | 0 | 3 | 0 | 0 | 0 | 0 | 0 | 0 | 0 | 0 | 0 | 0 | 0 | 0 | 0 | 0 | 0 | 0 | 0 | 0 | 0 | 0 | 0 | 0 | 0 | 0 | 0 | 6.7 | 0 | 0 | 0 | 0 | 0 | 0 | 0 | 3.8 | 0 | 0 | 295.3 | 0 | 0 | 0 | 0 | 0 | 0 | 0 | 0 | 0 | 0 | 0 | 0 | 0 | 0 | 0 | 0 | 0 | 0 | 0 | 0 | 0 | 0 | Krupp F2000 | 0.75 | Collin | injection huile | 99999 | 999999 | 999999 | 160 | 170 | 175 | 180 | 185 | 190 | 200 | 200 | 200 | 999999 | 999999 | 999999 | 999999 | 999999 | 200 | 200 | 200 | 99999 | 999999 | 999999 | 99999 | 999999 | 999999 | 99999 | 999999 | 999999 | 999999 | 999999 | 999999 | 999999 | 999999 | 999999 | 999999 | 999999 | 99999 | 99999 | 99999 | 99999 | 99999 | 99999 | 1200 | 999999 | 999999 | 99999 | 999999 | 10 | 99999 | 999999 | 99999 | 99999 | 180 | 14 | 27 | 212 | Teach Line | 1 nuit à 60°C | 99999 | 160 | 200-200-190-185-180 | 54 | 18 | 99999 | 999999 | 61 | 99999 | 0.92 | 7.1 | 364 | 0.5 | 0.8 | 1.1 | 99999 | 2.4 | 18 | 99999 | 99999 | 32 | 99999
QM-313-F | 0 | 0 | 0 | 0 | 0 | 0 | 100 | 0 | 0 | 0 | 0 | 0 | 30 | 0 | 0 | 0 | 0 | 40 | 0 | 0 | 0 | 0 | 0 | 0 | 0 | 0 | 0 | 0 | 0 | 0 | 0 | 0 | 0 | 0 | 0 | 0 | 85 | 0 | 0 | 0 | 0 | 20 | 0 | 0 | 0 | 0 | 0 | 0 | 0 | 0.5 | 0.5 | 0 | 0 | 0 | 0 | 0 | 0.4 | 0.4 | 0 | 0 | 0 | 0 | 0 | 0 | 0 | 0 | 0 | 0 | 0 | 3 | 0 | 0 | 0 | 0 | 0 | 0 | 0 | 0 | 0 | 0 | 0 | 0 | 0 | 0 | 0 | 0 | 0 | 0 | 0 | 0 | 0 | 0 | 0 | 0 | 0 | 6.7 | 0 | 0 | 0 | 0 | 0 | 0 | 0 | 3.8 | 0 | 0 | 290.3 | 0 | 0 | 0 | 0 | 0 | 0 | 0 | 0 | 0 | 0 | 0 | 0 | 0 | 0 | 0 | 0 | 0 | 0 | 0 | 0 | 0 | 0 | Krupp F2000 | 0.75 | Collin | injection huile | 99999 | 999999 | 999999 | 160 | 170 | 175 | 180 | 185 | 190 | 200 | 200 | 200 | 999999 | 999999 | 999999 | 999999 | 999999 | 200 | 200 | 200 | 99999 | 999999 | 999999 | 99999 | 999999 | 999999 | 99999 | 999999 | 999999 | 999999 | 999999 | 999999 | 999999 | 999999 | 999999 | 999999 | 999999 | 99999 | 99999 | 99999 | 99999 | 99999 | 99999 | 1200 | 999999 | 999999 | 99999 | 999999 | 10 | 99999 | 999999 | 99999 | 99999 | 180 | 13 | 28 | 211 | Teach Line | 1 nuit à 60°C | 99999 | 160 | 200-200-190-185-180 | 51 | 17 | 99999 | 999999 | 63 | 99999 | 0.92 | 7.6 | 570 | 0.5 | 0.8 | 1.2 | 99999 | 2.4 | 19 | 99999 | 99999 | 34 | 99999
QM-315-A | 120 | 0 | 0 | 0 | 0 | 0 | 0 | 0 | 40 | 0 | 0 | 0 | 30 | 0 | 0 | 0 | 0 | 0 | 0 | 0 | 0 | 0 | 0 | 0 | 0 | 0 | 0 | 0 | 0 | 0 | 0 | 0 | 0 | 0 | 0 | 100 | 0 | 0 | 0 | 0 | 0 | 30 | 0 | 0 | 0 | 0 | 0 | 0 | 0 | 0.5 | 0.5 | 0 | 0 | 0.4 | 0 | 0 | 0 | 0.4 | 0 | 0 | 0 | 0 | 0 | 0 | 0 | 0 | 0 | 0 | 0 | 3 | 0 | 0 | 0 | 0 | 0 | 0 | 0 | 0 | 0 | 0 | 0 | 0 | 0 | 0 | 0 | 0 | 0 | 0 | 0 | 0 | 0 | 0 | 0 | 0 | 0 | 6.7 | 0 | 0 | 0 | 0 | 0 | 0 | 0 | 3.8 | 0 | 0 | 335.3 | 0 | 0 | 0 | 0 | 0 | 0 | 0 | 0 | 0 | 0 | 0 | 0 | 0 | 0 | 0 | 0 | 0 | 0 | 0 | 0 | 0 | 0 | Krupp F2000 | 0.75 | Collin | injection huile | 99999 | 999999 | 999999 | 160 | 170 | 175 | 180 | 185 | 190 | 200 | 200 | 200 | 999999 | 999999 | 999999 | 999999 | 999999 | 200 | 200 | 200 | 99999 | 999999 | 999999 | 99999 | 999999 | 999999 | 99999 | 999999 | 999999 | 999999 | 999999 | 999999 | 999999 | 999999 | 999999 | 999999 | 999999 | 99999 | 99999 | 99999 | 99999 | 99999 | 99999 | 1000 | 999999 | 999999 | 99999 | 999999 | 10 | 99999 | 999999 | 99999 | 99999 | 200 | 13 | 41 | 212 | Teach Line | 1 nuit à 60°C | 99999 | 160 | 200-200-190-185-180 | 43 | 17.5 | 99999 | 999999 | 54 | 99999 | 0.92 | 6 | 369 | 0.3 | 0.6 | 0.9 | 99999 | 1.9 | 20 | 99999 | 99999 | 36 | 99999
QM-315-B | 120 | 0 | 0 | 0 | 0 | 0 | 0 | 0 | 40 | 0 | 0 | 0 | 30 | 0 | 0 | 0 | 0 | 0 | 0 | 0 | 0 | 0 | 0 | 0 | 0 | 0 | 0 | 0 | 0 | 0 | 0 | 0 | 0 | 0 | 0 | 100 | 0 | 0 | 0 | 0 | 0 | 30 | 0 | 0 | 0 | 0 | 0 | 0 | 0 | 0.5 | 0.5 | 0 | 0 | 0.4 | 1 | 0 | 0 | 0.4 | 1.2 | 0 | 0 | 0 | 0 | 0 | 0 | 0 | 0 | 0 | 0 | 3 | 0 | 0 | 0 | 0 | 0 | 0 | 0 | 0 | 0 | 0 | 0 | 0 | 0 | 0 | 0 | 0 | 0 | 0 | 0 | 0 | 0 | 0 | 0 | 0 | 0 | 6.7 | 0 | 0 | 0 | 0 | 0 | 0 | 0 | 3.8 | 0 | 0 | 337.5 | 0 | 0 | 0 | 0 | 0 | 0 | 0 | 0 | 0 | 0 | 0 | 0 | 0 | 0 | 0 | 0 | 0 | 0 | 0 | 0 | 0 | 0 | Krupp F2000 | 0.75 | Collin | injection huile | 99999 | 999999 | 999999 | 160 | 170 | 175 | 180 | 185 | 190 | 200 | 200 | 200 | 999999 | 999999 | 999999 | 999999 | 999999 | 200 | 200 | 200 | 99999 | 999999 | 999999 | 99999 | 999999 | 999999 | 99999 | 999999 | 999999 | 999999 | 999999 | 999999 | 999999 | 999999 | 999999 | 999999 | 999999 | 99999 | 99999 | 99999 | 99999 | 99999 | 99999 | 1000 | 999999 | 999999 | 99999 | 999999 | 10 | 99999 | 999999 | 99999 | 99999 | 200 | 13 | 42 | 210 | Teach Line | 1 nuit à 60°C | 99999 | 160 | 200-200-190-185-180 | 42 | 17.5 | 99999 | 999999 | 54 | 99999 | 0.92 | 6.8 | 412 | 0.3 | 0.6 | 0.9 | 99999 | 1.9 | 19 | 99999 | 99999 | 37 | 99999
QM-315-C | 120 | 0 | 0 | 0 | 0 | 0 | 0 | 0 | 40 | 0 | 0 | 0 | 30 | 0 | 0 | 0 | 0 | 0 | 0 | 0 | 0 | 0 | 0 | 0 | 0 | 0 | 0 | 0 | 0 | 0 | 0 | 0 | 0 | 0 | 0 | 100 | 0 | 0 | 0 | 0 | 0 | 30 | 0 | 0 | 0 | 0 | 0 | 0 | 0.5 | 0 | 0.5 | 0 | 0 | 0.4 | 1 | 0 | 0 | 0.4 | 1.2 | 0 | 0 | 0 | 0 | 0 | 0 | 0 | 0 | 0 | 0 | 3 | 0 | 0 | 0 | 0 | 0 | 0 | 0 | 0 | 0 | 0 | 0 | 0 | 0 | 0 | 0 | 0 | 0 | 0 | 0 | 0 | 0 | 0 | 0 | 0 | 0 | 6.7 | 0 | 0 | 0 | 0 | 0 | 0 | 0 | 3.8 | 0 | 0 | 337.5 | 0 | 0 | 0 | 0 | 0 | 0 | 0 | 0 | 0 | 0 | 0 | 0 | 0 | 0 | 0 | 0 | 0 | 0 | 0 | 0 | 0 | 0 | Krupp F2000 | 0.75 | Collin | injection huile | 99999 | 999999 | 999999 | 160 | 170 | 175 | 180 | 185 | 190 | 200 | 200 | 200 | 999999 | 999999 | 999999 | 999999 | 999999 | 200 | 200 | 200 | 99999 | 999999 | 999999 | 99999 | 999999 | 999999 | 99999 | 999999 | 999999 | 999999 | 999999 | 999999 | 999999 | 999999 | 999999 | 999999 | 999999 | 99999 | 99999 | 99999 | 99999 | 99999 | 99999 | 1000 | 999999 | 999999 | 99999 | 999999 | 12 | 99999 | 999999 | 99999 | 99999 | 200 | 13 | 40 | 210 | Teach Line | 1 nuit à 60°C | 99999 | 160 | 200-200-190-185-180 | 41 | 17.5 | 99999 | 999999 | 54 | 99999 | 0.93 | 6.5 | 399 | 0.3 | 0.6 | 0.9 | 99999 | 1.9 | 20 | 99999 | 99999 | 35 | 99999
QM-315-D | 120 | 0 | 0 | 0 | 0 | 0 | 0 | 0 | 40 | 0 | 0 | 0 | 0 | 0 | 0 | 0 | 0 | 0 | 0 | 0 | 30 | 0 | 0 | 0 | 0 | 0 | 0 | 0 | 0 | 0 | 0 | 0 | 0 | 0 | 0 | 100 | 0 | 0 | 0 | 0 | 0 | 30 | 0 | 0 | 0 | 0 | 0 | 0 | 0 | 0.5 | 0.5 | 0 | 0 | 0.4 | 0 | 0 | 0 | 0.4 | 0 | 0 | 0 | 0 | 0 | 0 | 0 | 0 | 0 | 0 | 0 | 3 | 0 | 0 | 0 | 0 | 0 | 0 | 0 | 0 | 0 | 0 | 0 | 0 | 0 | 0 | 0 | 0 | 0 | 0 | 0 | 0 | 0 | 0 | 0 | 0 | 0 | 6.7 | 0 | 0 | 0 | 0 | 0 | 0 | 0 | 3.8 | 0 | 0 | 335.3 | 0 | 0 | 0 | 0 | 0 | 0 | 0 | 0 | 0 | 0 | 0 | 0 | 0 | 0 | 0 | 0 | 0 | 0 | 0 | 0 | 0 | 0 | Krupp F2000 | 0.75 | Collin | injection huile | 99999 | 999999 | 999999 | 160 | 170 | 175 | 180 | 185 | 190 | 200 | 200 | 200 | 999999 | 999999 | 999999 | 999999 | 999999 | 200 | 200 | 200 | 99999 | 999999 | 999999 | 99999 | 999999 | 999999 | 99999 | 999999 | 999999 | 999999 | 999999 | 999999 | 999999 | 999999 | 999999 | 999999 | 999999 | 99999 | 99999 | 99999 | 99999 | 99999 | 99999 | 1000 | 999999 | 999999 | 99999 | 999999 | 11 | 99999 | 999999 | 99999 | 99999 | 200 | 13 | 42 | 209 | Teach Line | 1 nuit à 60°C | 99999 | 160 | 200-200-190-185-180 | 39 | 16 | 99999 | 999999 | 56 | 99999 | 0.92 | 6.5 | 381 | 0.4 | 0.7 | 1.1 | 99999 | 2.2 | 17 | 99999 | 99999 | 37 | 99999
QM-315-E | 120 | 0 | 0 | 0 | 0 | 0 | 0 | 0 | 40 | 0 | 0 | 0 | 0 | 0 | 0 | 0 | 0 | 0 | 0 | 0 | 0 | 0 | 30 | 0 | 0 | 0 | 0 | 0 | 0 | 0 | 0 | 0 | 0 | 0 | 0 | 100 | 0 | 0 | 0 | 0 | 0 | 30 | 0 | 0 | 0 | 0 | 0 | 0 | 0 | 0.5 | 0.5 | 0 | 0 | 0.4 | 0 | 0 | 0 | 0.4 | 0 | 0 | 0 | 0 | 0 | 0 | 0 | 0 | 0 | 0 | 0 | 3 | 0 | 0 | 0 | 0 | 0 | 0 | 0 | 0 | 0 | 0 | 0 | 0 | 0 | 0 | 0 | 0 | 0 | 0 | 0 | 0 | 0 | 0 | 0 | 0 | 0 | 6.7 | 0 | 0 | 0 | 0 | 0 | 0 | 0 | 3.8 | 0 | 0 | 335.3 | 0 | 0 | 0 | 0 | 0 | 0 | 0 | 0 | 0 | 0 | 0 | 0 | 0 | 0 | 0 | 0 | 0 | 0 | 0 | 0 | 0 | 0 | Krupp F2000 | 0.75 | Collin | injection huile | 99999 | 999999 | 999999 | 160 | 170 | 175 | 180 | 185 | 190 | 200 | 200 | 200 | 999999 | 999999 | 999999 | 999999 | 999999 | 200 | 200 | 200 | 99999 | 999999 | 999999 | 99999 | 999999 | 999999 | 99999 | 999999 | 999999 | 999999 | 999999 | 999999 | 999999 | 999999 | 999999 | 999999 | 999999 | 99999 | 99999 | 99999 | 99999 | 99999 | 99999 | 1000 | 999999 | 999999 | 99999 | 999999 | 11 | 99999 | 999999 | 99999 | 99999 | 200 | 12 | 42 | 209 | Teach Line | 1 nuit à 60°C | 99999 | 160 | 200-200-190-185-180 | 42 | 17 | 99999 | 999999 | 52 | 99999 | 0.92 | 6.1 | 388 | 0.3 | 0.6 | 0.8 | 99999 | 1.9 | 20 | 99999 | 99999 | 34 | 99999
QM-315-F | 0 | 0 | 0 | 0 | 0 | 0 | 100 | 0 | 0 | 0 | 0 | 0 | 30 | 0 | 0 | 0 | 0 | 0 | 40 | 0 | 0 | 0 | 0 | 0 | 0 | 0 | 0 | 0 | 0 | 0 | 0 | 0 | 0 | 0 | 0 | 0 | 115 | 0 | 0 | 0 | 0 | 30 | 0 | 0 | 0 | 0 | 0 | 0 | 0 | 0.5 | 0.5 | 0 | 0 | 0.4 | 1 | 0 | 0 | 0.4 | 1.2 | 0 | 0 | 0 | 0 | 0 | 0 | 0 | 0 | 0 | 0 | 3 | 0 | 0 | 0 | 0 | 0 | 0 | 0 | 0 | 0 | 0 | 0 | 0 | 0 | 0 | 0 | 0 | 0 | 0 | 0 | 0 | 0 | 0 | 0 | 0 | 0 | 6.7 | 0 | 0 | 0 | 0 | 0 | 0 | 0 | 3.8 | 0 | 0 | 332.5 | 0 | 0 | 0 | 0 | 0 | 0 | 0 | 0 | 0 | 0 | 0 | 0 | 0 | 0 | 0 | 0 | 0 | 0 | 0 | 0 | 0 | 0 | Krupp F2000 | 0.75 | Collin | injection huile | 99999 | 999999 | 999999 | 160 | 170 | 175 | 180 | 185 | 190 | 200 | 200 | 200 | 999999 | 999999 | 999999 | 999999 | 999999 | 200 | 200 | 200 | 99999 | 999999 | 999999 | 99999 | 999999 | 999999 | 99999 | 999999 | 999999 | 999999 | 999999 | 999999 | 999999 | 999999 | 999999 | 999999 | 999999 | 99999 | 99999 | 99999 | 99999 | 99999 | 99999 | 1000 | 999999 | 999999 | 99999 | 999999 | 11 | 99999 | 999999 | 99999 | 99999 | 200 | 12 | 41 | 209 | Teach Line | 1 nuit à 60°C | 99999 | 160 | 200-200-190-185-180 | 43 | 17 | 99999 | 999999 | 56 | 99999 | 0.92 | 6.5 | 379 | 0.4 | 0.6 | 0.9 | 99999 | 2.1 | 21 | 99999 | 99999 | 44 | 99999
QM-317-A | 0 | 0 | 0 | 0 | 0 | 0 | 100 | 0 | 0 | 0 | 0 | 0 | 30 | 0 | 0 | 0 | 0 | 40 | 0 | 0 | 0 | 0 | 0 | 0 | 0 | 0 | 0 | 0 | 0 | 0 | 0 | 0 | 0 | 0 | 0 | 0 | 85 | 0 | 0 | 0 | 0 | 20 | 0 | 0 | 0 | 0 | 0 | 0 | 0 | 0.5 | 0.5 | 0 | 0 | 0.4 | 0 | 0 | 0 | 0.4 | 0 | 0 | 0 | 0 | 0 | 0 | 0 | 0 | 0 | 0 | 0 | 3 | 0 | 0 | 0 | 0 | 0 | 0 | 0 | 0 | 0 | 0 | 0 | 0 | 0 | 0 | 0 | 0 | 0 | 0 | 0 | 0 | 0 | 0 | 0 | 0 | 0 | 0 | 5.5 | 0 | 0 | 0 | 0 | 0 | 0 | 2.8 | 0 | 0 | 288.1 | 0 | 0 | 0 | 0 | 0 | 0 | 0 | 0 | 0 | 0 | 0 | 0 | 0 | 0 | 0 | 0 | 0 | 0 | 0 | 0 | 0 | 0 | Krupp F2000 | 0.75 | Collin | injection huile | 99999 | 999999 | 999999 | 160 | 170 | 175 | 180 | 185 | 190 | 200 | 200 | 200 | 999999 | 999999 | 999999 | 999999 | 999999 | 200 | 200 | 200 | 99999 | 999999 | 999999 | 99999 | 999999 | 999999 | 99999 | 999999 | 999999 | 999999 | 999999 | 999999 | 999999 | 999999 | 999999 | 999999 | 999999 | 99999 | 99999 | 99999 | 99999 | 99999 | 99999 | 1000 | 999999 | 999999 | 99999 | 999999 | 12 | 99999 | 999999 | 99999 | 99999 | 200 | 16 | 52 | 211 | Teach Line | 1 nuit à 60°C | 99999 | 160 | 200-200-190-185-180 | 59 | 19.5 | 99999 | 999999 | 60 | 99999 | 0.92 | 8 | 431 | 0.4 | 0.7 | 1.1 | 99999 | 2.2 | 25 | 99999 | 99999 | 46 | 99999
QM-317-B | 0 | 0 | 0 | 0 | 0 | 0 | 100 | 0 | 0 | 0 | 0 | 0 | 30 | 0 | 0 | 0 | 0 | 40 | 0 | 0 | 0 | 0 | 0 | 0 | 0 | 0 | 0 | 0 | 0 | 0 | 0 | 0 | 0 | 0 | 0 | 0 | 85 | 0 | 0 | 0 | 0 | 20 | 0 | 0 | 0 | 0 | 0 | 0 | 0 | 0.5 | 0.5 | 0 | 0 | 0.4 | 0 | 0 | 0 | 0.4 | 0 | 0 | 0 | 0 | 0 | 0 | 0 | 0 | 0 | 0 | 0 | 3 | 0 | 0 | 0 | 0 | 0 | 0 | 0 | 0 | 0 | 0 | 0 | 0 | 0 | 0 | 0 | 0 | 0 | 0 | 0 | 0 | 0 | 0 | 0 | 0 | 0 | 0 | 5.5 | 0 | 0 | 0 | 0 | 0 | 0 | 2.8 | 0 | 0 | 288.1 | 0 | 0 | 0 | 0 | 0 | 0 | 0 | 0 | 0 | 0 | 0 | 0 | 0 | 0 | 0 | 0 | 0 | 0 | 0 | 0 | 0 | 0 | Krupp F2000 | 0.85 | Collin | injection huile | 99999 | 999999 | 999999 | 160 | 170 | 175 | 180 | 185 | 190 | 200 | 200 | 200 | 999999 | 999999 | 999999 | 999999 | 999999 | 200 | 200 | 200 | 99999 | 999999 | 999999 | 99999 | 999999 | 999999 | 99999 | 999999 | 999999 | 999999 | 999999 | 999999 | 999999 | 999999 | 999999 | 999999 | 999999 | 99999 | 99999 | 99999 | 99999 | 99999 | 99999 | 1000 | 999999 | 999999 | 99999 | 999999 | 12 | 99999 | 999999 | 99999 | 99999 | 200 | 16 | 62 | 211 | Teach Line | 1 nuit à 60°C | 99999 | 160 | 200-200-190-185-180 | 66 | 19.5 | 99999 | 999999 | 60 | 99999 | 0.9 | 7.1 | 376 | 0.4 | 0.7 | 1 | 99999 | 2.3 | 21 | 99999 | 99999 | 35 | 99999
QM-317-C | 0 | 0 | 0 | 0 | 0 | 0 | 100 | 0 | 0 | 0 | 0 | 0 | 30 | 0 | 0 | 0 | 0 | 40 | 0 | 0 | 0 | 0 | 0 | 0 | 0 | 0 | 0 | 0 | 0 | 0 | 0 | 0 | 0 | 0 | 0 | 0 | 85 | 0 | 0 | 0 | 0 | 20 | 0 | 0 | 0 | 0 | 0 | 0 | 0 | 0.5 | 0.5 | 0 | 0 | 0.4 | 0 | 0 | 0 | 0.4 | 0 | 0 | 0 | 0 | 0 | 0 | 0 | 0 | 0 | 0 | 0 | 3 | 0 | 0 | 0 | 0 | 0 | 0 | 0 | 0 | 0 | 0 | 0 | 0 | 0 | 0 | 0 | 0 | 0 | 0 | 0 | 0 | 0 | 0 | 0 | 0 | 0 | 0 | 5.5 | 0 | 0 | 0 | 0 | 0 | 0 | 2.8 | 0 | 0 | 288.1 | 0 | 0 | 0 | 0 | 0 | 0 | 0 | 0 | 0 | 0 | 0 | 0 | 0 | 0 | 0 | 0 | 0 | 0 | 0 | 0 | 0 | 0 | Krupp F2000 | 0.75 | Collin | injection huile | 99999 | 999999 | 999999 | 160 | 170 | 175 | 180 | 185 | 190 | 200 | 200 | 200 | 999999 | 999999 | 999999 | 999999 | 999999 | 200 | 200 | 200 | 99999 | 999999 | 999999 | 99999 | 999999 | 999999 | 99999 | 999999 | 999999 | 999999 | 999999 | 999999 | 999999 | 999999 | 999999 | 999999 | 999999 | 99999 | 99999 | 99999 | 99999 | 99999 | 99999 | 1000 | 999999 | 999999 | 99999 | 999999 | 12 | 99999 | 999999 | 99999 | 99999 | 200 | 15.5 | 59 | 211 | Teach Line | 1 nuit à 60°C | 99999 | 160 | 200-200-190-185-180 | 58 | 18.5 | 99999 | 999999 | 61 | 99999 | 0.91 | 8 | 426 | 0.5 | 0.7 | 1.1 | 99999 | 2.3 | 21 | 99999 | 99999 | 35 | 99999
QM-317-D | 0 | 0 | 0 | 0 | 0 | 0 | 100 | 0 | 0 | 0 | 0 | 0 | 30 | 0 | 0 | 0 | 0 | 40 | 0 | 0 | 0 | 0 | 0 | 0 | 0 | 0 | 0 | 0 | 0 | 0 | 0 | 0 | 0 | 0 | 0 | 0 | 85 | 0 | 0 | 0 | 0 | 20 | 0 | 0 | 0 | 0 | 0 | 0 | 0 | 0.5 | 0.5 | 0 | 0 | 0.4 | 0 | 0 | 0 | 0.4 | 0 | 0 | 0 | 0 | 0 | 0 | 0 | 0 | 0 | 0 | 0 | 3 | 0 | 0 | 0 | 0 | 0 | 0 | 0 | 0 | 0 | 0 | 0 | 0 | 0 | 0 | 0 | 0 | 0 | 0 | 0 | 0 | 0 | 0 | 0 | 0 | 0 | 0 | 5.5 | 0 | 0 | 0 | 0 | 0 | 0 | 2.8 | 0 | 0 | 288.1 | 0 | 0 | 0 | 0 | 0 | 0 | 0 | 0 | 0 | 0 | 0 | 0 | 0 | 0 | 0 | 0 | 0 | 0 | 0 | 0 | 0 | 0 | Krupp F2000 | 0.85 | Collin | injection huile | 99999 | 999999 | 999999 | 160 | 170 | 175 | 180 | 185 | 190 | 200 | 200 | 200 | 999999 | 999999 | 999999 | 999999 | 999999 | 200 | 200 | 200 | 99999 | 999999 | 999999 | 99999 | 999999 | 999999 | 99999 | 999999 | 999999 | 999999 | 999999 | 999999 | 999999 | 999999 | 999999 | 999999 | 999999 | 99999 | 99999 | 99999 | 99999 | 99999 | 99999 | 1000 | 999999 | 999999 | 99999 | 999999 | 12 | 99999 | 999999 | 99999 | 99999 | 200 | 16 | 62 | 212 | Teach Line | 1 nuit à 60°C | 99999 | 160 | 200-200-190-185-180 | 64 | 18.5 | 99999 | 999999 | 61 | 99999 | 0.91 | 7.8 | 404 | 0.5 | 0.7 | 1.1 | 99999 | 2.3 | 20 | 99999 | 99999 | 33 | 99999
QM-317-E | 0 | 0 | 0 | 0 | 0 | 0 | 100 | 0 | 0 | 0 | 0 | 0 | 30 | 0 | 0 | 0 | 0 | 40 | 0 | 0 | 0 | 0 | 0 | 0 | 0 | 0 | 0 | 0 | 0 | 0 | 0 | 0 | 0 | 0 | 0 | 0 | 85 | 0 | 0 | 0 | 0 | 20 | 0 | 0 | 0 | 0 | 0 | 0 | 0 | 0.5 | 0.5 | 0 | 0 | 0.4 | 0 | 0 | 0 | 0.4 | 0 | 0 | 0 | 0 | 0 | 0 | 0 | 0 | 0 | 0 | 0 | 3 | 0 | 0 | 0 | 0 | 0 | 0 | 0 | 0 | 0 | 0 | 0 | 0 | 0 | 0 | 0 | 0 | 0 | 0 | 0 | 0 | 0 | 0 | 0 | 0 | 0 | 0 | 5.5 | 0 | 0 | 0 | 0 | 0 | 0 | 2.8 | 0 | 0 | 288.1 | 0 | 0 | 0 | 0 | 0 | 0 | 0 | 0 | 0 | 0 | 0 | 0 | 0 | 0 | 0 | 0 | 0 | 0 | 0 | 0 | 0 | 0 | Krupp F2000 | 0.75 | Collin | injection huile | 99999 | 999999 | 999999 | 160 | 170 | 175 | 180 | 185 | 190 | 200 | 200 | 200 | 999999 | 999999 | 999999 | 999999 | 999999 | 200 | 200 | 200 | 99999 | 999999 | 999999 | 99999 | 999999 | 999999 | 99999 | 999999 | 999999 | 999999 | 999999 | 999999 | 999999 | 999999 | 999999 | 999999 | 999999 | 99999 | 99999 | 99999 | 99999 | 99999 | 99999 | 1000 | 999999 | 999999 | 99999 | 999999 | 12 | 99999 | 999999 | 99999 | 99999 | 200 | 15 | 55 | 210 | Teach Line | 1 nuit à 60°C | 99999 | 160 | 200-200-190-185-180 | 56 | 18 | 99999 | 999999 | 59 | 99999 | 0.91 | 7.4 | 433 | 0.4 | 0.7 | 1 | 99999 | 2.1 | 22 | 99999 | 99999 | 36 | 99999
QM-317-F | 0 | 0 | 0 | 0 | 0 | 0 | 100 | 0 | 0 | 0 | 0 | 0 | 30 | 0 | 0 | 0 | 0 | 40 | 0 | 0 | 0 | 0 | 0 | 0 | 0 | 0 | 0 | 0 | 0 | 0 | 0 | 0 | 0 | 0 | 0 | 0 | 85 | 0 | 0 | 0 | 0 | 20 | 0 | 0 | 0 | 0 | 0 | 0 | 0 | 0.5 | 0.5 | 0 | 0 | 0.4 | 0 | 0 | 0 | 0.4 | 0 | 0 | 0 | 0 | 0 | 0 | 0 | 0 | 0 | 0 | 0 | 3 | 0 | 0 | 0 | 0 | 0 | 0 | 0 | 0 | 0 | 0 | 0 | 0 | 0 | 0 | 0 | 0 | 0 | 0 | 0 | 0 | 0 | 0 | 0 | 0 | 0 | 0 | 5.5 | 0 | 0 | 0 | 0 | 0 | 0 | 2.8 | 0 | 0 | 288.1 | 0 | 0 | 0 | 0 | 0 | 0 | 0 | 0 | 0 | 0 | 0 | 0 | 0 | 0 | 0 | 0 | 0 | 0 | 0 | 0 | 0 | 0 | Krupp F2000 | 0.85 | Collin | injection huile | 99999 | 999999 | 999999 | 160 | 170 | 175 | 180 | 185 | 190 | 200 | 200 | 200 | 999999 | 999999 | 999999 | 999999 | 999999 | 200 | 200 | 200 | 99999 | 999999 | 999999 | 99999 | 999999 | 999999 | 99999 | 999999 | 999999 | 999999 | 999999 | 999999 | 999999 | 999999 | 999999 | 999999 | 999999 | 99999 | 99999 | 99999 | 99999 | 99999 | 99999 | 1000 | 999999 | 999999 | 99999 | 999999 | 12 | 99999 | 999999 | 99999 | 99999 | 200 | 16 | 65 | 211 | Teach Line | 1 nuit à 60°C | 99999 | 160 | 200-200-190-185-180 | 66 | 18 | 99999 | 999999 | 60 | 99999 | 0.9 | 7.8 | 409 | 0.4 | 0.7 | 1 | 99999 | 2.3 | 20 | 99999 | 99999 | 33 | 99999
QM-317-G | 0 | 0 | 0 | 0 | 0 | 0 | 100 | 0 | 0 | 0 | 0 | 0 | 30 | 0 | 0 | 0 | 0 | 40 | 0 | 0 | 0 | 0 | 0 | 0 | 0 | 0 | 0 | 0 | 0 | 0 | 0 | 0 | 0 | 0 | 0 | 0 | 85 | 0 | 0 | 0 | 0 | 20 | 0 | 0 | 0 | 0 | 0 | 0 | 0 | 0.5 | 0.5 | 0 | 0 | 0.4 | 0 | 0 | 0 | 0.4 | 0 | 0 | 0 | 0 | 0 | 0 | 0 | 0 | 0 | 0 | 0 | 3 | 0 | 0 | 0 | 0 | 0 | 0 | 0 | 0 | 0 | 0 | 0 | 0 | 0 | 0 | 0 | 0 | 0 | 0 | 0 | 0 | 0 | 0 | 0 | 0 | 0 | 0 | 5.5 | 0 | 0 | 0 | 0 | 0 | 0 | 2.8 | 0 | 0 | 288.1 | 0 | 0 | 0 | 0 | 0 | 0 | 0 | 0 | 0 | 0 | 0 | 0 | 0 | 0 | 0 | 0 | 0 | 0 | 0 | 0 | 0 | 0 | Krupp F2000 | 0.75 | Collin | injection huile | 99999 | 999999 | 999999 | 160 | 170 | 175 | 180 | 185 | 190 | 200 | 200 | 200 | 999999 | 999999 | 999999 | 999999 | 999999 | 200 | 200 | 200 | 99999 | 999999 | 999999 | 99999 | 999999 | 999999 | 99999 | 999999 | 999999 | 999999 | 999999 | 999999 | 999999 | 999999 | 999999 | 999999 | 999999 | 99999 | 99999 | 99999 | 99999 | 99999 | 99999 | 1000 | 999999 | 999999 | 99999 | 999999 | 12 | 99999 | 999999 | 99999 | 99999 | 200 | 15.5 | 57 | 210 | Teach Line | 1 nuit à 60°C | 99999 | 160 | 200-200-190-185-180 | 59 | 18 | 99999 | 999999 | 60 | 99999 | 0.91 | 8.3 | 448 | 0.4 | 0.7 | 1 | 99999 | 2.2 | 24 | 99999 | 99999 | 33 | 99999
QM-317-H | 0 | 0 | 0 | 0 | 0 | 0 | 100 | 0 | 0 | 0 | 0 | 0 | 30 | 0 | 0 | 0 | 0 | 40 | 0 | 0 | 0 | 0 | 0 | 0 | 0 | 0 | 0 | 0 | 0 | 0 | 0 | 0 | 0 | 0 | 0 | 0 | 85 | 0 | 0 | 0 | 0 | 20 | 0 | 0 | 0 | 0 | 0 | 0 | 0 | 0.5 | 0.5 | 0 | 0 | 0.4 | 0 | 0 | 0 | 0.4 | 0 | 0 | 0 | 0 | 0 | 0 | 0 | 0 | 0 | 0 | 0 | 3 | 0 | 0 | 0 | 0 | 0 | 0 | 0 | 0 | 0 | 0 | 0 | 0 | 0 | 0 | 0 | 0 | 0 | 0 | 0 | 0 | 0 | 0 | 0 | 0 | 0 | 0 | 5.5 | 0 | 0 | 0 | 0 | 0 | 0 | 2.8 | 0 | 0 | 288.1 | 0 | 0 | 0 | 0 | 0 | 0 | 0 | 0 | 0 | 0 | 0 | 0 | 0 | 0 | 0 | 0 | 0 | 0 | 0 | 0 | 0 | 0 | Krupp F2000 | 0.85 | Collin | injection huile | 99999 | 999999 | 999999 | 160 | 170 | 175 | 180 | 185 | 190 | 200 | 200 | 200 | 999999 | 999999 | 999999 | 999999 | 999999 | 200 | 200 | 200 | 99999 | 999999 | 999999 | 99999 | 999999 | 999999 | 99999 | 999999 | 999999 | 999999 | 999999 | 999999 | 999999 | 999999 | 999999 | 999999 | 999999 | 99999 | 99999 | 99999 | 99999 | 99999 | 99999 | 1000 | 999999 | 999999 | 99999 | 999999 | 12 | 99999 | 999999 | 99999 | 99999 | 200 | 16 | 66 | 212 | Teach Line | 1 nuit à 60°C | 99999 | 160 | 200-200-190-185-180 | 66 | 18 | 99999 | 999999 | 60 | 99999 | 0.91 | 7.8 | 416 | 0.4 | 0.7 | 1 | 99999 | 2.2 | 21 | 99999 | 99999 | 34 | 99999
QM-317-I | 0 | 0 | 0 | 0 | 0 | 0 | 100 | 0 | 0 | 0 | 0 | 0 | 30 | 0 | 0 | 0 | 0 | 40 | 0 | 0 | 0 | 0 | 0 | 0 | 0 | 0 | 0 | 0 | 0 | 0 | 0 | 0 | 0 | 0 | 0 | 0 | 85 | 0 | 0 | 0 | 0 | 20 | 0 | 0 | 0 | 0 | 0 | 0 | 0 | 0.5 | 0.5 | 0 | 0 | 0.4 | 0 | 0 | 0 | 0.4 | 0 | 0 | 0 | 0 | 0 | 0 | 0 | 0 | 0 | 0 | 0 | 3 | 0 | 0 | 0 | 0 | 0 | 0 | 0 | 0 | 0 | 0 | 0 | 0 | 0 | 0 | 0 | 0 | 0 | 0 | 0 | 0 | 0 | 0 | 0 | 0 | 0 | 0 | 5.5 | 0 | 0 | 0 | 0 | 0 | 0 | 2.8 | 0 | 0 | 288.1 | 0 | 0 | 0 | 0 | 0 | 0 | 0 | 0 | 0 | 0 | 0 | 0 | 0 | 0 | 0 | 0 | 0 | 0 | 0 | 0 | 0 | 0 | Krupp F2000 | 0.8 | Collin | injection huile | 99999 | 999999 | 999999 | 160 | 170 | 175 | 180 | 185 | 190 | 200 | 200 | 200 | 999999 | 999999 | 999999 | 999999 | 999999 | 200 | 200 | 200 | 99999 | 999999 | 999999 | 99999 | 999999 | 999999 | 99999 | 999999 | 999999 | 999999 | 999999 | 999999 | 999999 | 999999 | 999999 | 999999 | 999999 | 99999 | 99999 | 99999 | 99999 | 99999 | 99999 | 1000 | 999999 | 999999 | 99999 | 999999 | 12 | 99999 | 999999 | 99999 | 99999 | 200 | 15.5 | 64 | 211 | Teach Line | 1 nuit à 60°C | 99999 | 160 | 200-200-190-185-180 | 64 | 18 | 99999 | 999999 | 59 | 99999 | 0.9 | 7 | 378 | 0.4 | 0.7 | 1 | 99999 | 2.2 | 20 | 99999 | 99999 | 34 | 99999
QM-317-J | 0 | 0 | 0 | 0 | 0 | 0 | 100 | 0 | 0 | 0 | 0 | 0 | 30 | 0 | 0 | 0 | 0 | 40 | 0 | 0 | 0 | 0 | 0 | 0 | 0 | 0 | 0 | 0 | 0 | 0 | 0 | 0 | 0 | 0 | 0 | 0 | 85 | 0 | 0 | 0 | 0 | 20 | 0 | 0 | 0 | 0 | 0 | 0 | 0 | 0.5 | 0.5 | 0 | 0 | 0.4 | 1 | 0 | 0 | 0.4 | 1.2 | 0 | 0 | 0 | 0 | 0 | 0 | 0 | 0 | 0 | 0 | 3 | 0 | 0 | 0 | 0 | 0 | 0 | 0 | 0 | 0 | 0 | 0 | 0 | 0 | 0 | 0 | 0 | 0 | 0 | 0 | 0 | 0 | 0 | 0 | 0 | 0 | 0 | 5.5 | 0 | 0 | 0 | 0 | 0 | 0 | 2.8 | 0 | 0 | 290.3 | 0 | 0 | 0 | 0 | 0 | 0 | 0 | 0 | 0 | 0 | 0 | 0 | 0 | 0 | 0 | 0 | 0 | 0 | 0 | 0 | 0 | 0 | Krupp F2000 | 0.8 | Collin | injection huile | 99999 | 999999 | 999999 | 160 | 170 | 175 | 180 | 185 | 190 | 200 | 200 | 200 | 999999 | 999999 | 999999 | 999999 | 999999 | 200 | 200 | 200 | 99999 | 999999 | 999999 | 99999 | 999999 | 999999 | 99999 | 999999 | 999999 | 999999 | 999999 | 999999 | 999999 | 999999 | 999999 | 999999 | 999999 | 99999 | 99999 | 99999 | 99999 | 99999 | 99999 | 1000 | 999999 | 999999 | 99999 | 999999 | 12 | 99999 | 999999 | 99999 | 99999 | 200 | 15 | 26 | 211 | Teach Line | 1 nuit à 60°C | 99999 | 160 | 200-200-190-185-180 | 57 | 18 | 99999 | 999999 | 62 | 99999 | 0.91 | 8.6 | 437 | 0.4 | 0.7 | 1.1 | 99999 | 2.4 | 24 | 99999 | 99999 | 36 | 99999
QM-318-A | 0 | 0 | 0 | 0 | 0 | 0 | 100 | 0 | 0 | 0 | 0 | 0 | 30 | 0 | 0 | 0 | 0 | 40 | 0 | 0 | 0 | 0 | 0 | 0 | 0 | 0 | 0 | 0 | 0 | 0 | 0 | 0 | 0 | 0 | 0 | 0 | 85 | 0 | 0 | 0 | 0 | 20 | 0 | 0 | 0 | 0 | 0 | 0 | 0 | 0.5 | 0.5 | 0 | 0 | 0.4 | 0 | 0 | 0 | 0.4 | 0 | 0 | 0 | 0 | 0 | 0 | 0 | 0 | 0 | 0 | 0 | 3 | 0 | 0 | 0 | 0 | 0 | 0 | 0 | 0 | 0 | 0 | 0 | 0 | 0 | 0 | 0 | 0 | 0 | 0 | 0 | 0 | 0 | 0 | 0 | 0 | 0 | 0 | 5.5 | 0 | 0 | 0 | 0 | 0 | 0 | 2.8 | 0 | 0 | 288.1 | 0 | 0 | 0 | 0 | 0 | 0 | 0 | 0 | 0 | 0 | 0 | 0 | 0 | 0 | 0 | 0 | 0 | 0 | 0 | 0 | 0 | 0 | Krupp F2000 | 0.85 | Collin | injection huile | 99999 | 999999 | 999999 | 160 | 170 | 175 | 180 | 185 | 190 | 200 | 200 | 200 | 999999 | 999999 | 999999 | 999999 | 999999 | 200 | 200 | 200 | 99999 | 999999 | 999999 | 99999 | 999999 | 999999 | 99999 | 999999 | 999999 | 999999 | 999999 | 999999 | 999999 | 999999 | 999999 | 999999 | 999999 | 99999 | 99999 | 99999 | 99999 | 99999 | 99999 | 1000 | 999999 | 999999 | 99999 | 999999 | 12 | 99999 | 999999 | 99999 | 99999 | 200 | 16 | 58 | 213 | Teach Line | 1 nuit à 60°C | 99999 | 160 | 185-185-180-175-170 | 69 | 18 | 99999 | 999999 | 60 | 99999 | 0.91 | 6.7 | 375 | 0.5 | 0.7 | 1.1 | 99999 | 2.3 | 24 | 99999 | 99999 | 34 | 99999
QM-318-B | 0 | 0 | 0 | 0 | 0 | 0 | 100 | 0 | 0 | 0 | 0 | 0 | 30 | 0 | 0 | 0 | 0 | 40 | 0 | 0 | 0 | 0 | 0 | 0 | 0 | 0 | 0 | 0 | 0 | 0 | 0 | 0 | 0 | 0 | 0 | 0 | 85 | 0 | 0 | 0 | 0 | 20 | 0 | 0 | 0 | 0 | 0 | 0 | 0 | 0.5 | 0.5 | 0 | 0 | 0.4 | 0 | 0 | 0 | 0.4 | 0 | 0 | 0 | 0 | 0 | 0 | 0 | 0 | 0 | 0 | 0 | 3 | 0 | 0 | 0 | 0 | 0 | 0 | 0 | 0 | 0 | 0 | 0 | 0 | 0 | 0 | 0 | 0 | 0 | 0 | 0 | 0 | 0 | 0 | 0 | 0 | 0 | 0 | 5.5 | 0 | 0 | 0 | 0 | 0 | 0 | 2.8 | 0 | 0 | 288.1 | 0 | 0 | 0 | 0 | 0 | 0 | 0 | 0 | 0 | 0 | 0 | 0 | 0 | 0 | 0 | 0 | 0 | 0 | 0 | 0 | 0 | 0 | Krupp F2000 | 0.85 | Collin | injection huile | 99999 | 999999 | 999999 | 160 | 170 | 175 | 180 | 185 | 190 | 200 | 200 | 200 | 999999 | 999999 | 999999 | 999999 | 999999 | 200 | 200 | 200 | 99999 | 999999 | 999999 | 99999 | 999999 | 999999 | 99999 | 999999 | 999999 | 999999 | 999999 | 999999 | 999999 | 999999 | 999999 | 999999 | 999999 | 99999 | 99999 | 99999 | 99999 | 99999 | 99999 | 1000 | 999999 | 999999 | 99999 | 999999 | 12 | 99999 | 999999 | 99999 | 99999 | 200 | 16 | 56 | 212 | Teach Line | 1 nuit à 60°C | 99999 | 160 | 185-185-180-175-170 | 67 | 18 | 99999 | 999999 | 60 | 99999 | 0.91 | 7.7 | 416 | 0.5 | 0.8 | 1.1 | 99999 | 2.3 | 23 | 99999 | 99999 | 35 | 99999
QM-318-C | 0 | 0 | 0 | 0 | 0 | 0 | 100 | 0 | 0 | 0 | 0 | 0 | 30 | 0 | 0 | 0 | 0 | 40 | 0 | 0 | 0 | 0 | 0 | 0 | 0 | 0 | 0 | 0 | 0 | 0 | 0 | 0 | 0 | 0 | 0 | 0 | 85 | 0 | 0 | 0 | 0 | 20 | 0 | 0 | 0 | 0 | 0 | 0 | 0 | 0.5 | 0.5 | 0 | 0 | 0.4 | 0 | 0 | 0 | 0.4 | 0 | 0 | 0 | 0 | 0 | 0 | 0 | 0 | 0 | 0 | 0 | 3 | 0 | 0 | 0 | 0 | 0 | 0 | 0 | 0 | 0 | 0 | 0 | 0 | 0 | 0 | 0 | 0 | 0 | 0 | 0 | 0 | 0 | 0 | 0 | 0 | 0 | 0 | 5.5 | 0 | 0 | 0 | 0 | 0 | 0 | 2.8 | 0 | 0 | 288.1 | 0 | 0 | 0 | 0 | 0 | 0 | 0 | 0 | 0 | 0 | 0 | 0 | 0 | 0 | 0 | 0 | 0 | 0 | 0 | 0 | 0 | 0 | Krupp F2000 | 0.85 | Collin | injection huile | 99999 | 999999 | 999999 | 160 | 170 | 175 | 180 | 185 | 190 | 200 | 200 | 200 | 999999 | 999999 | 999999 | 999999 | 999999 | 200 | 200 | 200 | 99999 | 999999 | 999999 | 99999 | 999999 | 999999 | 99999 | 999999 | 999999 | 999999 | 999999 | 999999 | 999999 | 999999 | 999999 | 999999 | 999999 | 99999 | 99999 | 99999 | 99999 | 99999 | 99999 | 1000 | 999999 | 999999 | 99999 | 999999 | 12 | 99999 | 999999 | 99999 | 99999 | 200 | 16 | 6052 | 212 | Teach Line | 1 nuit à 60°C | 99999 | 160 | 185-185-180-175-170 | 71 | 17.5 | 99999 | 999999 | 61 | 99999 | 0.91 | 7.5 | 397 | 0.5 | 0.8 | 1.1 | 99999 | 2.4 | 23 | 99999 | 99999 | 34 | 99999
QM-318-D | 0 | 0 | 0 | 0 | 0 | 0 | 100 | 0 | 0 | 0 | 0 | 0 | 30 | 0 | 0 | 0 | 0 | 40 | 0 | 0 | 0 | 0 | 0 | 0 | 0 | 0 | 0 | 0 | 0 | 0 | 0 | 0 | 0 | 0 | 0 | 0 | 85 | 0 | 0 | 0 | 0 | 20 | 0 | 0 | 0 | 0 | 0 | 0 | 0 | 0.5 | 0.5 | 0 | 0 | 0.4 | 0 | 0 | 0 | 0.4 | 0 | 0 | 0 | 0 | 0 | 0 | 0 | 0 | 0 | 0 | 0 | 3 | 0 | 0 | 0 | 0 | 0 | 0 | 0 | 0 | 0 | 0 | 0 | 0 | 0 | 0 | 0 | 0 | 0 | 0 | 0 | 0 | 0 | 0 | 0 | 0 | 0 | 0 | 5.5 | 0 | 0 | 0 | 0 | 0 | 0 | 0 | 0 | 0 | 285.3 | 0 | 0 | 0 | 0 | 0 | 0 | 0 | 0 | 0 | 0 | 0 | 0 | 0 | 0 | 0 | 0 | 0 | 0 | 0 | 0 | 0 | 0 | Krupp F2000 | 0.85 | Collin | injection huile | 99999 | 999999 | 999999 | 160 | 170 | 175 | 180 | 185 | 190 | 200 | 200 | 200 | 999999 | 999999 | 999999 | 999999 | 999999 | 200 | 200 | 200 | 99999 | 999999 | 999999 | 99999 | 999999 | 999999 | 99999 | 999999 | 999999 | 999999 | 999999 | 999999 | 999999 | 999999 | 999999 | 999999 | 999999 | 99999 | 99999 | 99999 | 99999 | 99999 | 99999 | 1000 | 999999 | 999999 | 99999 | 999999 | 12 | 99999 | 999999 | 99999 | 99999 | 200 | 14 | 53 | 210 | Teach Line | 1 nuit à 60°C | 99999 | 160 | 185-185-180-175-170 | 58 | 17 | 99999 | 999999 | 60 | 99999 | 0.91 | 7 | 430 | 0.5 | 0.7 | 1.1 | 99999 | 2.2 | 24 | 99999 | 99999 | 40 | 99999
QM-318-E | 0 | 0 | 0 | 0 | 0 | 0 | 100 | 0 | 0 | 0 | 0 | 0 | 30 | 0 | 0 | 0 | 0 | 40 | 0 | 0 | 0 | 0 | 0 | 0 | 0 | 0 | 0 | 0 | 0 | 0 | 0 | 0 | 0 | 0 | 0 | 0 | 85 | 0 | 0 | 0 | 0 | 20 | 0 | 0 | 0 | 0 | 0 | 0 | 0 | 0.5 | 0.5 | 0 | 0 | 0.4 | 0 | 0 | 0 | 0.4 | 0 | 0 | 0 | 0 | 0 | 0 | 0 | 0 | 0 | 0 | 0 | 3 | 0 | 0 | 0 | 0 | 0 | 0 | 0 | 0 | 0 | 0 | 0 | 0 | 0 | 0 | 0 | 0 | 0 | 0 | 0 | 0 | 0 | 0 | 0 | 0 | 0 | 0 | 5.5 | 0 | 0 | 0 | 0 | 0 | 0 | 2.8 | 0 | 0 | 288.1 | 0 | 0 | 0 | 0 | 0 | 0 | 0 | 0 | 0 | 0 | 0 | 0 | 0 | 0 | 0 | 0 | 0 | 0 | 0 | 0 | 0 | 0 | Krupp F2000 | 0.85 | Collin | injection huile | 99999 | 999999 | 999999 | 160 | 170 | 175 | 180 | 185 | 190 | 200 | 200 | 200 | 999999 | 999999 | 999999 | 999999 | 999999 | 200 | 200 | 200 | 99999 | 999999 | 999999 | 99999 | 999999 | 999999 | 99999 | 999999 | 999999 | 999999 | 999999 | 999999 | 999999 | 999999 | 999999 | 999999 | 999999 | 99999 | 99999 | 99999 | 99999 | 99999 | 99999 | 1000 | 999999 | 999999 | 99999 | 999999 | 12 | 99999 | 999999 | 99999 | 99999 | 200 | 15 | 58 | 211 | Teach Line | 1 nuit à 60°C | 99999 | 160 | 185-185-180-175-170 | 56 | 17 | 99999 | 999999 | 60 | 99999 | 0.91 | 7.4 | 450 | 0.5 | 0.7 | 1 | 99999 | 2.1 | 26 | 99999 | 99999 | 38 | 99999
QM-318-F | 0 | 0 | 0 | 0 | 0 | 0 | 100 | 0 | 0 | 0 | 0 | 0 | 30 | 0 | 0 | 0 | 0 | 40 | 0 | 0 | 0 | 0 | 0 | 0 | 0 | 0 | 0 | 0 | 0 | 0 | 0 | 0 | 0 | 0 | 0 | 0 | 85 | 0 | 0 | 0 | 0 | 20 | 0 | 0 | 0 | 0 | 0 | 0 | 0 | 0.5 | 0.5 | 0 | 0 | 0.4 | 1 | 0 | 0 | 0.4 | 1.2 | 0 | 0 | 0 | 0 | 0 | 0 | 0 | 0 | 0 | 0 | 3 | 0 | 0 | 0 | 0 | 0 | 0 | 0 | 0 | 0 | 0 | 0 | 0 | 0 | 0 | 0 | 0 | 0 | 0 | 0 | 0 | 0 | 0 | 0 | 0 | 0 | 0 | 5.5 | 0 | 0 | 0 | 0 | 0 | 0 | 2.8 | 0 | 0 | 290.3 | 0 | 0 | 0 | 0 | 0 | 0 | 0 | 0 | 0 | 0 | 0 | 0 | 0 | 0 | 0 | 0 | 0 | 0 | 0 | 0 | 0 | 0 | Krupp F2000 | 0.85 | Collin | injection huile | 99999 | 999999 | 999999 | 160 | 170 | 175 | 180 | 185 | 190 | 200 | 200 | 200 | 999999 | 999999 | 999999 | 999999 | 999999 | 200 | 200 | 200 | 99999 | 999999 | 999999 | 99999 | 999999 | 999999 | 99999 | 999999 | 999999 | 999999 | 999999 | 999999 | 999999 | 999999 | 999999 | 999999 | 999999 | 99999 | 99999 | 99999 | 99999 | 99999 | 99999 | 1000 | 999999 | 999999 | 99999 | 999999 | 12 | 99999 | 999999 | 99999 | 99999 | 200 | 15.5 | 58 | 211 | Teach Line | 1 nuit à 60°C | 99999 | 160 | 185-185-180-175-170 | 65 | 18 | 99999 | 999999 | 61 | 99999 | 0.92 | 7.8 | 413 | 0.5 | 0.8 | 1.1 | 99999 | 2.4 | 25 | 99999 | 99999 | 44 | 99999
QM-318-G | 0 | 0 | 0 | 0 | 0 | 0 | 100 | 0 | 0 | 0 | 0 | 0 | 30 | 0 | 0 | 0 | 0 | 40 | 0 | 0 | 0 | 0 | 0 | 0 | 0 | 0 | 0 | 0 | 0 | 0 | 0 | 0 | 0 | 0 | 0 | 0 | 85 | 0 | 0 | 0 | 0 | 20 | 0 | 0 | 0 | 0 | 0 | 0 | 0 | 0.5 | 0.5 | 0 | 0 | 0 | 0 | 0 | 0 | 0 | 0 | 0.4 | 1.2 | 0.4 | 1 | 0 | 0 | 0 | 0 | 0 | 0 | 3 | 0 | 0 | 0 | 0 | 0 | 0 | 0 | 0 | 0 | 0 | 0 | 0 | 0 | 0 | 0 | 0 | 0 | 0 | 0 | 0 | 0 | 0 | 0 | 0 | 0 | 0 | 5.5 | 0 | 0 | 0 | 0 | 0 | 0 | 2.8 | 0 | 0 | 290.3 | 0 | 0 | 0 | 0 | 0 | 0 | 0 | 0 | 0 | 0 | 0 | 0 | 0 | 0 | 0 | 0 | 0 | 0 | 0 | 0 | 0 | 0 | Krupp F2000 | 0.85 | Collin | injection huile | 99999 | 999999 | 999999 | 160 | 170 | 175 | 180 | 185 | 190 | 200 | 200 | 200 | 999999 | 999999 | 999999 | 999999 | 999999 | 200 | 200 | 200 | 99999 | 999999 | 999999 | 99999 | 999999 | 999999 | 99999 | 999999 | 999999 | 999999 | 999999 | 999999 | 999999 | 999999 | 999999 | 999999 | 999999 | 99999 | 99999 | 99999 | 99999 | 99999 | 99999 | 1000 | 999999 | 999999 | 99999 | 999999 | 12 | 99999 | 999999 | 99999 | 99999 | 200 | 15 | 58 | 212 | Teach Line | 1 nuit à 60°C | 99999 | 160 | 185-185-180-175-170 | 63 | 18 | 99999 | 999999 | 61 | 99999 | 0.91 | 7.1 | 389 | 0.5 | 0.8 | 1.1 | 99999 | 2.3 | 28 | 99999 | 99999 | 36 | 99999
QM-318-H | 0 | 0 | 0 | 0 | 0 | 0 | 100 | 0 | 0 | 0 | 0 | 0 | 30 | 0 | 0 | 0 | 0 | 40 | 0 | 0 | 0 | 0 | 0 | 0 | 0 | 0 | 0 | 0 | 0 | 0 | 0 | 0 | 0 | 0 | 0 | 0 | 85 | 0 | 0 | 0 | 0 | 20 | 0 | 0 | 0 | 0 | 0 | 0 | 0.5 | 0 | 0.5 | 0 | 0 | 0 | 0 | 0 | 0 | 0 | 0 | 0.4 | 1.2 | 0.4 | 1 | 0 | 0 | 0 | 0 | 0 | 0 | 3 | 0 | 0 | 0 | 0 | 0 | 0 | 0 | 0 | 0 | 0 | 0 | 0 | 0 | 0 | 0 | 0 | 0 | 0 | 0 | 0 | 0 | 0 | 0 | 0 | 0 | 0 | 5.5 | 0 | 0 | 0 | 0 | 0 | 0 | 2.8 | 0 | 0 | 290.3 | 0 | 0 | 0 | 0 | 0 | 0 | 0 | 0 | 0 | 0 | 0 | 0 | 0 | 0 | 0 | 0 | 0 | 0 | 0 | 0 | 0 | 0 | Krupp F2000 | 0.85 | Collin | injection huile | 99999 | 999999 | 999999 | 160 | 170 | 175 | 180 | 185 | 190 | 200 | 200 | 200 | 999999 | 999999 | 999999 | 999999 | 999999 | 200 | 200 | 200 | 99999 | 999999 | 999999 | 99999 | 999999 | 999999 | 99999 | 999999 | 999999 | 999999 | 999999 | 999999 | 999999 | 999999 | 999999 | 999999 | 999999 | 99999 | 99999 | 99999 | 99999 | 99999 | 99999 | 1000 | 999999 | 999999 | 99999 | 999999 | 10 | 99999 | 999999 | 99999 | 99999 | 200 | 14 | 52 | 211 | Teach Line | 1 nuit à 60°C | 99999 | 160 | 185-185-180-175-170 | 61 | 18 | 99999 | 999999 | 61 | 99999 | 0.91 | 7.4 | 391 | 0.5 | 0.8 | 1.1 | 99999 | 2.3 | 25 | 99999 | 99999 | 35 | 99999
QM-318-I | 0 | 0 | 0 | 0 | 0 | 0 | 100 | 0 | 0 | 0 | 0 | 0 | 30 | 0 | 0 | 0 | 0 | 40 | 0 | 0 | 0 | 0 | 0 | 0 | 4 | 0 | 0 | 0 | 0 | 0 | 0 | 0 | 0 | 0 | 0 | 0 | 85 | 0 | 0 | 0 | 0 | 20 | 0 | 0 | 0 | 0 | 0 | 0 | 0.5 | 0 | 0.5 | 0 | 0 | 0 | 0 | 0 | 0 | 0 | 0 | 0 | 0 | 0 | 0 | 0 | 0 | 0 | 0 | 0 | 0 | 3 | 0 | 0 | 0 | 0 | 0 | 0 | 0 | 0 | 0 | 0 | 0 | 0 | 0 | 0 | 0 | 0 | 0 | 0 | 0 | 0 | 0 | 0 | 0 | 0 | 0 | 0 | 5.5 | 0 | 0 | 0 | 0 | 0 | 0 | 2.8 | 0 | 0 | 291.3 | 0 | 0 | 0 | 0 | 0 | 0 | 0 | 0 | 0 | 0 | 0 | 0 | 0 | 0 | 0 | 0 | 0 | 0 | 0 | 0 | 0 | 0 | Krupp F2000 | 0.85 | Collin | injection huile | 99999 | 999999 | 999999 | 160 | 170 | 175 | 180 | 185 | 190 | 200 | 200 | 200 | 999999 | 999999 | 999999 | 999999 | 999999 | 200 | 200 | 200 | 99999 | 999999 | 999999 | 99999 | 999999 | 999999 | 99999 | 999999 | 999999 | 999999 | 999999 | 999999 | 999999 | 999999 | 999999 | 999999 | 999999 | 99999 | 99999 | 99999 | 99999 | 99999 | 99999 | 1000 | 999999 | 999999 | 99999 | 999999 | 12 | 99999 | 999999 | 99999 | 99999 | 200 | 15 | 56 | 210 | Teach Line | 1 nuit à 60°C | 99999 | 160 | 185-185-180-175-170 | 63 | 19 | 99999 | 999999 | 62 | 99999 | 0.91 | 7.1 | 373 | 0.5 | 0.8 | 1.2 | 99999 | 2.4 | 26 | 99999 | 99999 | 35 | 99999
QM-318-J | 0 | 0 | 0 | 0 | 0 | 0 | 100 | 0 | 0 | 0 | 0 | 0 | 30 | 0 | 0 | 0 | 0 | 40 | 0 | 0 | 0 | 0 | 0 | 0 | 0 | 0 | 0 | 0 | 0 | 0 | 0 | 0 | 0 | 0 | 0 | 0 | 85 | 0 | 0 | 0 | 0 | 20 | 0 | 0 | 0 | 0 | 0 | 0 | 0.5 | 0 | 0.5 | 0 | 0 | 0 | 0 | 0 | 0 | 0 | 0 | 0.4 | 1.2 | 0.4 | 1 | 0 | 0 | 0 | 0 | 0 | 0 | 3 | 0 | 0 | 0 | 0 | 2 | 0 | 0 | 0 | 0 | 0 | 0 | 0 | 0 | 0 | 0 | 0 | 0 | 0 | 0 | 0 | 0 | 0 | 0 | 0 | 0 | 0 | 5.5 | 0 | 0 | 0 | 0 | 0 | 0 | 2.8 | 0 | 0 | 292.3 | 0 | 0 | 0 | 0 | 0 | 0 | 0 | 0 | 0 | 0 | 0 | 0 | 0 | 0 | 0 | 0 | 0 | 0 | 0 | 0 | 0 | 0 | Krupp F2000 | 0.85 | Collin | injection huile | 99999 | 999999 | 999999 | 160 | 170 | 175 | 180 | 185 | 190 | 200 | 200 | 200 | 999999 | 999999 | 999999 | 999999 | 999999 | 200 | 200 | 200 | 99999 | 999999 | 999999 | 99999 | 999999 | 999999 | 99999 | 999999 | 999999 | 999999 | 999999 | 999999 | 999999 | 999999 | 999999 | 999999 | 999999 | 99999 | 99999 | 99999 | 99999 | 99999 | 99999 | 1000 | 999999 | 999999 | 99999 | 999999 | 12 | 99999 | 999999 | 99999 | 99999 | 200 | 16 | 59 | 210 | Teach Line | 1 nuit à 60°C | 99999 | 160 | 185-185-180-175-170 | 64 | 18 | 99999 | 999999 | 60 | 99999 | 0.92 | 7.1 | 445 | 0.5 | 0.7 | 1.1 | 99999 | 2.1 | 31 | 99999 | 99999 | 37 | 99999
QM-318-K | 0 | 0 | 0 | 0 | 0 | 0 | 100 | 0 | 0 | 0 | 0 | 0 | 30 | 0 | 0 | 0 | 0 | 40 | 0 | 0 | 0 | 0 | 0 | 0 | 0 | 0 | 0 | 0 | 0 | 0 | 0 | 0 | 0 | 0 | 0 | 0 | 85 | 0 | 0 | 0 | 0 | 20 | 0 | 0 | 0 | 0 | 0 | 0 | 0.5 | 0 | 0.5 | 0 | 0 | 0 | 0 | 0 | 0 | 0 | 0 | 0.4 | 1.2 | 0.4 | 1 | 0 | 0 | 0 | 0 | 0 | 0 | 3 | 0 | 0 | 0 | 0 | 0 | 1 | 0 | 0 | 0 | 0 | 0 | 0 | 0 | 0 | 0 | 0 | 0 | 0 | 0 | 0 | 0 | 0 | 0 | 0 | 0 | 0 | 5.5 | 0 | 0 | 0 | 0 | 0 | 0 | 2.8 | 0 | 0 | 291.3 | 0 | 0 | 0 | 0 | 0 | 0 | 0 | 0 | 0 | 0 | 0 | 0 | 0 | 0 | 0 | 0 | 0 | 0 | 0 | 0 | 0 | 0 | Krupp F2000 | 0.85 | Collin | injection huile | 99999 | 999999 | 999999 | 160 | 170 | 175 | 180 | 185 | 190 | 200 | 200 | 200 | 999999 | 999999 | 999999 | 999999 | 999999 | 200 | 200 | 200 | 99999 | 999999 | 999999 | 99999 | 999999 | 999999 | 99999 | 999999 | 999999 | 999999 | 999999 | 999999 | 999999 | 999999 | 999999 | 999999 | 999999 | 99999 | 99999 | 99999 | 99999 | 99999 | 99999 | 1000 | 999999 | 999999 | 99999 | 999999 | 12 | 99999 | 999999 | 99999 | 99999 | 200 | 15.5 | 59 | 210 | Teach Line | 1 nuit à 60°C | 99999 | 160 | 185-185-180-175-170 | 64 | 17.5 | 99999 | 999999 | 60 | 99999 | 0.91 | 7.7 | 407 | 0.5 | 0.8 | 1.1 | 99999 | 2.3 | 29 | 99999 | 99999 | 36 | 99999
QM-318-L | 0 | 0 | 0 | 0 | 0 | 0 | 100 | 0 | 0 | 0 | 0 | 0 | 30 | 0 | 0 | 0 | 0 | 40 | 0 | 0 | 0 | 0 | 0 | 0 | 0 | 0 | 0 | 0 | 0 | 0 | 0 | 0 | 0 | 0 | 0 | 0 | 85 | 0 | 0 | 0 | 0 | 20 | 0 | 0 | 0 | 0 | 0 | 0 | 0.5 | 0 | 0.5 | 0 | 0 | 0 | 0 | 0 | 0 | 0 | 0 | 0.4 | 1.2 | 0.4 | 1 | 0 | 0 | 0 | 0 | 0 | 0 | 3 | 0 | 0 | 0 | 0 | 0 | 2 | 0 | 0 | 0 | 0 | 0 | 0 | 0 | 0 | 0 | 0 | 0 | 0 | 0 | 0 | 0 | 0 | 0 | 0 | 0 | 0 | 5.5 | 0 | 0 | 0 | 0 | 0 | 0 | 2.8 | 0 | 0 | 292.3 | 0 | 0 | 0 | 0 | 0 | 0 | 0 | 0 | 0 | 0 | 0 | 0 | 0 | 0 | 0 | 0 | 0 | 0 | 0 | 0 | 0 | 0 | Krupp F2000 | 0.85 | Collin | injection huile | 99999 | 999999 | 999999 | 160 | 170 | 175 | 180 | 185 | 190 | 200 | 200 | 200 | 999999 | 999999 | 999999 | 999999 | 999999 | 200 | 200 | 200 | 99999 | 999999 | 999999 | 99999 | 999999 | 999999 | 99999 | 999999 | 999999 | 999999 | 999999 | 999999 | 999999 | 999999 | 999999 | 999999 | 999999 | 99999 | 99999 | 99999 | 99999 | 99999 | 99999 | 1000 | 999999 | 999999 | 99999 | 999999 | 12 | 99999 | 999999 | 99999 | 99999 | 200 | 15.5 | 59 | 211 | Teach Line | 1 nuit à 60°C | 99999 | 160 | 185-185-180-175-170 | 63 | 17.5 | 99999 | 999999 | 61 | 99999 | 0.92 | 7.6 | 392 | 0.5 | 0.8 | 1.1 | 99999 | 2.3 | 25 | 99999 | 99999 | 34 | 99999
QM-319-A | 0 | 0 | 0 | 0 | 0 | 0 | 100 | 0 | 0 | 0 | 0 | 0 | 30 | 0 | 0 | 0 | 0 | 40 | 0 | 0 | 0 | 0 | 0 | 0 | 0 | 0 | 0 | 0 | 0 | 0 | 0 | 0 | 0 | 0 | 0 | 0 | 85 | 0 | 0 | 0 | 0 | 20 | 0 | 0 | 0 | 0 | 0 | 0 | 0 | 0.5 | 0.5 | 0 | 0 | 0.4 | 0 | 0 | 0 | 0.4 | 0 | 0 | 0 | 0 | 0 | 0 | 0 | 0 | 0 | 0 | 0 | 3 | 0 | 0 | 0 | 0 | 0 | 0 | 0 | 0 | 0 | 0 | 0 | 0 | 0 | 0 | 0 | 0 | 0 | 0 | 0 | 0 | 0 | 0 | 0 | 0 | 0 | 0 | 5.5 | 0 | 0 | 0 | 0 | 0 | 0 | 2.8 | 0 | 0 | 288.1 | 0 | 0 | 0 | 0 | 0 | 0 | 0 | 0 | 0 | 0 | 0 | 0 | 0 | 0 | 0 | 0 | 0 | 0 | 0 | 0 | 0 | 0 | Krupp F2000 | 0.75 | Collin | injection huile | 99999 | 999999 | 999999 | 165 | 170 | 175 | 180 | 185 | 190 | 200 | 200 | 200 | 999999 | 999999 | 999999 | 999999 | 999999 | 200 | 200 | 200 | 99999 | 999999 | 999999 | 99999 | 999999 | 999999 | 99999 | 999999 | 999999 | 999999 | 999999 | 999999 | 999999 | 999999 | 999999 | 999999 | 999999 | 99999 | 99999 | 99999 | 99999 | 99999 | 99999 | 1000 | 999999 | 999999 | 99999 | 999999 | 12 | 99999 | 999999 | 99999 | 99999 | 200 | 16 | 35 | 211 | Teach Line | 1 nuit à 60°C | 99999 | 160 | 200-200-190-185-180 | 52 | 18 | 99999 | 999999 | 63 | 99999 | 0.91 | 6.9 | 404 | 0.5 | 0.8 | 1.1 | 99999 | 2.2 | 22 | 99999 | 99999 | 40 | 99999
QM-319-B | 0 | 0 | 0 | 0 | 0 | 0 | 100 | 0 | 0 | 0 | 0 | 0 | 30 | 0 | 0 | 0 | 0 | 40 | 0 | 0 | 0 | 0 | 0 | 0 | 0 | 0 | 0 | 0 | 0 | 0 | 0 | 0 | 0 | 0 | 0 | 0 | 85 | 0 | 0 | 0 | 0 | 20 | 0 | 0 | 0 | 0 | 0 | 0 | 0 | 0.5 | 0.5 | 0 | 0 | 0.4 | 0 | 0 | 0 | 0.4 | 0 | 0 | 0 | 0 | 0 | 0 | 0 | 0 | 0 | 0 | 0 | 3 | 0 | 0 | 0 | 0 | 0 | 0 | 0 | 0 | 0 | 0 | 0 | 0 | 0 | 0 | 0 | 0 | 0 | 0 | 0 | 0 | 0 | 0 | 0 | 0 | 0 | 0 | 5.5 | 0 | 0 | 0 | 0 | 0 | 0 | 2.8 | 0 | 0 | 288.1 | 0 | 0 | 0 | 0 | 0 | 0 | 0 | 0 | 0 | 0 | 0 | 0 | 0 | 0 | 0 | 0 | 0 | 0 | 0 | 0 | 0 | 0 | Krupp F2000 | 0.8 | Collin | injection huile | 99999 | 999999 | 999999 | 165 | 170 | 175 | 180 | 185 | 190 | 200 | 200 | 200 | 999999 | 999999 | 999999 | 999999 | 999999 | 200 | 200 | 200 | 99999 | 999999 | 999999 | 99999 | 999999 | 999999 | 99999 | 999999 | 999999 | 999999 | 999999 | 999999 | 999999 | 999999 | 999999 | 999999 | 999999 | 99999 | 99999 | 99999 | 99999 | 99999 | 99999 | 1000 | 999999 | 999999 | 99999 | 999999 | 12 | 99999 | 999999 | 99999 | 99999 | 200 | 16 | 39 | 211 | Teach Line | 1 nuit à 60°C | 99999 | 160 | 200-200-190-185-180 | 57 | 18.5 | 99999 | 999999 | 63 | 99999 | 0.91 | 6.9 | 379 | 0.5 | 0.7 | 1.1 | 99999 | 2.3 | 24 | 99999 | 99999 | 43 | 99999
QM-319-C | 0 | 0 | 0 | 0 | 0 | 0 | 100 | 0 | 0 | 0 | 0 | 0 | 30 | 0 | 0 | 0 | 0 | 40 | 0 | 0 | 0 | 0 | 0 | 0 | 0 | 0 | 0 | 0 | 0 | 0 | 0 | 0 | 0 | 0 | 0 | 0 | 85 | 0 | 0 | 0 | 0 | 20 | 0 | 0 | 0 | 0 | 0 | 0 | 0 | 0.5 | 0.5 | 0 | 0 | 0.4 | 0 | 0 | 0 | 0.4 | 0 | 0 | 0 | 0 | 0 | 0 | 0 | 0 | 0 | 0 | 0 | 3 | 0 | 0 | 0 | 0 | 0 | 0 | 0 | 0 | 0 | 0 | 0 | 0 | 0 | 0 | 0 | 0 | 0 | 0 | 0 | 0 | 0 | 0 | 0 | 0 | 0 | 0 | 5.5 | 0 | 0 | 0 | 0 | 0 | 0 | 2.8 | 0 | 0 | 288.1 | 0 | 0 | 0 | 0 | 0 | 0 | 0 | 0 | 0 | 0 | 0 | 0 | 0 | 0 | 0 | 0 | 0 | 0 | 0 | 0 | 0 | 0 | Krupp F2000 | 0.85 | Collin | injection huile | 99999 | 999999 | 999999 | 165 | 170 | 175 | 180 | 185 | 190 | 200 | 200 | 200 | 999999 | 999999 | 999999 | 999999 | 999999 | 200 | 200 | 200 | 99999 | 999999 | 999999 | 99999 | 999999 | 999999 | 99999 | 999999 | 999999 | 999999 | 999999 | 999999 | 999999 | 999999 | 999999 | 999999 | 999999 | 99999 | 99999 | 99999 | 99999 | 99999 | 99999 | 1000 | 999999 | 999999 | 99999 | 999999 | 12 | 99999 | 999999 | 99999 | 99999 | 200 | 15 | 39 | 211 | Teach Line | 1 nuit à 60°C | 99999 | 160 | 200-200-190-185-180 | 55 | 18.5 | 99999 | 999999 | 59 | 99999 | 0.91 | 6.1 | 393 | 0.4 | 0.6 | 0.9 | 99999 | 2 | 23 | 99999 | 99999 | 42 | 99999
QM-319-D | 0 | 0 | 0 | 0 | 0 | 0 | 100 | 0 | 0 | 0 | 0 | 0 | 30 | 0 | 0 | 0 | 0 | 40 | 0 | 0 | 0 | 0 | 0 | 0 | 0 | 0 | 0 | 0 | 0 | 0 | 0 | 0 | 0 | 0 | 0 | 0 | 85 | 0 | 0 | 0 | 0 | 20 | 0 | 0 | 0 | 0 | 0 | 0 | 0 | 0.5 | 0.5 | 0 | 0 | 0.4 | 0 | 0 | 0 | 0.4 | 0 | 0 | 0 | 0 | 0 | 0 | 0 | 0 | 0 | 0 | 0 | 3 | 0 | 0 | 0 | 0 | 0 | 0 | 0 | 0 | 0 | 0 | 0 | 0 | 0 | 0 | 0 | 0 | 0 | 0 | 0 | 0 | 0 | 0 | 0 | 0 | 0 | 0 | 5.5 | 0 | 0 | 0 | 0 | 0 | 0 | 2.8 | 0 | 0 | 288.1 | 0 | 0 | 0 | 0 | 0 | 0 | 0 | 0 | 0 | 0 | 0 | 0 | 0 | 0 | 0 | 0 | 0 | 0 | 0 | 0 | 0 | 0 | Krupp F2000 | 0.75 | Collin | injection huile | 99999 | 999999 | 999999 | 165 | 170 | 175 | 180 | 185 | 190 | 200 | 200 | 200 | 999999 | 999999 | 999999 | 999999 | 999999 | 200 | 200 | 200 | 99999 | 999999 | 999999 | 99999 | 999999 | 999999 | 99999 | 999999 | 999999 | 999999 | 999999 | 999999 | 999999 | 999999 | 999999 | 999999 | 999999 | 99999 | 99999 | 99999 | 99999 | 99999 | 99999 | 1000 | 999999 | 999999 | 99999 | 999999 | 12 | 99999 | 999999 | 99999 | 99999 | 200 | 13.5 | 33 | 210 | Teach Line | 1 nuit à 60°C | 99999 | 160 | 200-200-190-185-180 | 48 | 18.5 | 99999 | 999999 | 60 | 99999 | 0.92 | 6.6 | 422 | 0.4 | 0.6 | 1 | 99999 | 2 | 21 | 99999 | 99999 | 38 | 99999
QM-319-E | 0 | 0 | 0 | 0 | 0 | 0 | 100 | 0 | 0 | 0 | 0 | 0 | 30 | 0 | 0 | 0 | 0 | 40 | 0 | 0 | 0 | 0 | 0 | 0 | 0 | 0 | 0 | 0 | 0 | 0 | 0 | 0 | 0 | 0 | 0 | 0 | 85 | 0 | 0 | 0 | 0 | 20 | 0 | 0 | 0 | 0 | 0 | 0 | 0 | 0.5 | 0.5 | 0 | 0 | 0.4 | 0 | 0 | 0 | 0.4 | 0 | 0 | 0 | 0 | 0 | 0 | 0 | 0 | 0 | 0 | 0 | 3 | 0 | 0 | 0 | 0 | 0 | 0 | 0 | 0 | 0 | 0 | 0 | 0 | 0 | 0 | 0 | 0 | 0 | 0 | 0 | 0 | 0 | 0 | 0 | 0 | 0 | 0 | 5.5 | 0 | 0 | 0 | 0 | 0 | 0 | 2.8 | 0 | 0 | 288.1 | 0 | 0 | 0 | 0 | 0 | 0 | 0 | 0 | 0 | 0 | 0 | 0 | 0 | 0 | 0 | 0 | 0 | 0 | 0 | 0 | 0 | 0 | Krupp F2000 | 0.8 | Collin | injection huile | 99999 | 999999 | 999999 | 165 | 170 | 175 | 180 | 185 | 190 | 200 | 200 | 200 | 999999 | 999999 | 999999 | 999999 | 999999 | 200 | 200 | 200 | 99999 | 999999 | 999999 | 99999 | 999999 | 999999 | 99999 | 999999 | 999999 | 999999 | 999999 | 999999 | 999999 | 999999 | 999999 | 999999 | 999999 | 99999 | 99999 | 99999 | 99999 | 99999 | 99999 | 1000 | 999999 | 999999 | 99999 | 999999 | 12 | 99999 | 999999 | 99999 | 99999 | 200 | 15 | 37 | 211 | Teach Line | 1 nuit à 60°C | 99999 | 160 | 200-200-190-185-180 | 54 | 18.5 | 99999 | 999999 | 59 | 99999 | 0.91 | 6.4 | 403 | 0.4 | 0.6 | 0.9 | 99999 | 2 | 21 | 99999 | 99999 | 36 | 99999
QM-319-F | 0 | 0 | 0 | 0 | 0 | 0 | 100 | 0 | 0 | 0 | 0 | 0 | 30 | 0 | 0 | 0 | 0 | 40 | 0 | 0 | 0 | 0 | 0 | 0 | 0 | 0 | 0 | 0 | 0 | 0 | 0 | 0 | 0 | 0 | 0 | 0 | 85 | 0 | 0 | 0 | 0 | 20 | 0 | 0 | 0 | 0 | 0 | 0 | 0 | 0.5 | 0.5 | 0 | 0 | 0.4 | 0 | 0 | 0 | 0.4 | 0 | 0 | 0 | 0 | 0 | 0 | 0 | 0 | 0 | 0 | 0 | 3 | 0 | 0 | 0 | 0 | 0 | 0 | 0 | 0 | 0 | 0 | 0 | 0 | 0 | 0 | 0 | 0 | 0 | 0 | 0 | 0 | 0 | 0 | 0 | 0 | 0 | 0 | 0 | 5.5 | 0 | 0 | 0 | 0 | 0 | 2.8 | 0 | 0 | 288.1 | 0 | 0 | 0 | 0 | 0 | 0 | 0 | 0 | 0 | 0 | 0 | 0 | 0 | 0 | 0 | 0 | 0 | 0 | 0 | 0 | 0 | 0 | Krupp F2000 | 0.75 | Collin | injection huile | 99999 | 999999 | 999999 | 165 | 170 | 175 | 180 | 185 | 190 | 200 | 200 | 200 | 999999 | 999999 | 999999 | 999999 | 999999 | 200 | 200 | 200 | 99999 | 999999 | 999999 | 99999 | 999999 | 999999 | 99999 | 999999 | 999999 | 999999 | 999999 | 999999 | 999999 | 999999 | 999999 | 999999 | 999999 | 99999 | 99999 | 99999 | 99999 | 99999 | 99999 | 1000 | 999999 | 999999 | 99999 | 999999 | 12 | 99999 | 999999 | 99999 | 99999 | 200 | 14 | 35 | 210 | Teach Line | 1 nuit à 60°C | 99999 | 160 | 200-200-190-185-180 | 52 | 19 | 99999 | 999999 | 61 | 99999 | 0.91 | 6.3 | 392 | 0.4 | 0.7 | 1.1 | 99999 | 2.2 | 24 | 99999 | 99999 | 42 | 99999
QM-319-G | 0 | 0 | 0 | 0 | 0 | 0 | 100 | 0 | 0 | 0 | 0 | 0 | 30 | 0 | 0 | 0 | 0 | 40 | 0 | 0 | 0 | 0 | 0 | 0 | 0 | 0 | 0 | 0 | 0 | 0 | 0 | 0 | 0 | 0 | 0 | 0 | 85 | 0 | 0 | 0 | 0 | 20 | 0 | 0 | 0 | 0 | 0 | 0 | 0 | 0.5 | 0.5 | 0 | 0 | 0.4 | 0 | 0 | 0 | 0.4 | 0 | 0 | 0 | 0 | 0 | 0 | 0 | 0 | 0 | 0 | 0 | 3 | 0 | 0 | 0 | 0 | 0 | 0 | 0 | 0 | 0 | 0 | 0 | 0 | 0 | 0 | 0 | 0 | 0 | 0 | 0 | 0 | 0 | 0 | 0 | 0 | 0 | 0 | 0 | 0 | 6.7 | 0 | 0 | 0 | 0 | 3.8 | 0 | 0 | 290.3 | 0 | 0 | 0 | 0 | 0 | 0 | 0 | 0 | 0 | 0 | 0 | 0 | 0 | 0 | 0 | 0 | 0 | 0 | 0 | 0 | 0 | 0 | Krupp F2000 | 0.75 | Collin | injection huile | 99999 | 999999 | 999999 | 165 | 170 | 175 | 180 | 185 | 190 | 200 | 200 | 200 | 999999 | 999999 | 999999 | 999999 | 999999 | 200 | 200 | 200 | 99999 | 999999 | 999999 | 99999 | 999999 | 999999 | 99999 | 999999 | 999999 | 999999 | 999999 | 999999 | 999999 | 999999 | 999999 | 999999 | 999999 | 99999 | 99999 | 99999 | 99999 | 99999 | 99999 | 1000 | 999999 | 999999 | 99999 | 999999 | 12 | 99999 | 999999 | 99999 | 99999 | 200 | 15.5 | 43 | 211 | Teach Line | 1 nuit à 60°C | 99999 | 160 | 200-200-190-185-180 | 60 | 19 | 99999 | 999999 | 62 | 99999 | 0.91 | 6.7 | 346 | 0.5 | 0.8 | 1.2 | 99999 | 2.4 | 21 | 99999 | 99999 | 35 | 99999
QM-319-H | 0 | 0 | 0 | 0 | 0 | 0 | 100 | 0 | 0 | 0 | 0 | 0 | 30 | 0 | 0 | 0 | 0 | 40 | 0 | 0 | 0 | 0 | 0 | 0 | 0 | 0 | 0 | 0 | 0 | 0 | 0 | 0 | 0 | 0 | 0 | 0 | 85 | 0 | 0 | 0 | 0 | 20 | 0 | 0 | 0 | 0 | 0 | 0 | 0 | 0.5 | 0.5 | 0 | 0 | 0.4 | 0 | 0 | 0 | 0.4 | 0 | 0 | 0 | 0 | 0 | 0 | 0 | 0 | 0 | 0 | 0 | 3 | 0 | 0 | 0 | 0 | 0 | 0 | 0 | 0 | 0 | 0 | 0 | 0 | 0 | 0 | 0 | 0 | 0 | 0 | 0 | 0 | 0 | 0 | 0 | 0 | 0 | 0 | 5.5 | 0 | 0 | 2.8 | 0 | 0 | 0 | 0 | 0 | 0 | 288.1 | 0 | 0 | 0 | 0 | 0 | 0 | 0 | 0 | 0 | 0 | 0 | 0 | 0 | 0 | 0 | 0 | 0 | 0 | 0 | 0 | 0 | 0 | Krupp F2000 | 0.75 | Collin | injection huile | 99999 | 999999 | 999999 | 165 | 170 | 175 | 180 | 185 | 190 | 200 | 200 | 200 | 999999 | 999999 | 999999 | 999999 | 999999 | 200 | 200 | 200 | 99999 | 999999 | 999999 | 99999 | 999999 | 999999 | 99999 | 999999 | 999999 | 999999 | 999999 | 999999 | 999999 | 999999 | 999999 | 999999 | 999999 | 99999 | 99999 | 99999 | 99999 | 99999 | 99999 | 1000 | 999999 | 999999 | 99999 | 999999 | 12 | 99999 | 999999 | 99999 | 99999 | 200 | 14 | 36 | 211 | Teach Line | 1 nuit à 60°C | 99999 | 160 | 200-200-190-185-180 | 50 | 19 | 99999 | 999999 | 61 | 99999 | 0.91 | 5.3 | 306 | 0.4 | 0.7 | 1 | 99999 | 2.3 | 23 | 99999 | 99999 | 33 | 99999
QM-319-I | 0 | 0 | 0 | 0 | 0 | 0 | 100 | 0 | 0 | 0 | 0 | 0 | 30 | 0 | 0 | 0 | 0 | 40 | 0 | 0 | 0 | 0 | 0 | 0 | 0 | 0 | 0 | 0 | 0 | 0 | 0 | 0 | 0 | 0 | 0 | 0 | 85 | 0 | 0 | 0 | 0 | 20 | 0 | 0 | 0 | 0 | 0 | 0 | 0 | 0.5 | 0.5 | 0 | 0 | 0.4 | 0 | 0 | 0 | 0.4 | 0 | 0 | 0 | 0 | 0 | 0 | 0 | 0 | 0 | 0 | 0 | 3 | 0 | 0 | 0 | 0 | 0 | 0 | 0 | 0 | 0 | 0 | 0 | 0 | 0 | 0 | 0 | 0 | 0 | 0 | 0 | 0 | 0 | 0 | 0 | 0 | 0 | 0 | 5.5 | 0 | 0 | 4.5 | 0 | 0 | 0 | 0 | 0 | 0 | 289.8 | 0 | 0 | 0 | 0 | 0 | 0 | 0 | 0 | 0 | 0 | 0 | 0 | 0 | 0 | 0 | 0 | 0 | 0 | 0 | 0 | 0 | 0 | Krupp F2000 | 0.75 | Collin | injection huile | 99999 | 999999 | 999999 | 165 | 170 | 175 | 180 | 185 | 190 | 200 | 200 | 200 | 999999 | 999999 | 999999 | 999999 | 999999 | 200 | 200 | 200 | 99999 | 999999 | 999999 | 99999 | 999999 | 999999 | 99999 | 999999 | 999999 | 999999 | 999999 | 999999 | 999999 | 999999 | 999999 | 999999 | 999999 | 99999 | 99999 | 99999 | 99999 | 99999 | 99999 | 1000 | 999999 | 999999 | 99999 | 999999 | 12 | 99999 | 999999 | 99999 | 99999 | 200 | 14 | 36 | 211 | Teach Line | 1 nuit à 60°C | 99999 | 160 | 200-200-190-185-180 | 51 | 19 | 99999 | 999999 | 62 | 99999 | 0.91 | 6.1 | 330 | 0.5 | 0.7 | 1.1 | 99999 | 2.4 | 22 | 99999 | 99999 | 36 | 99999
QM-319-J | 0 | 0 | 0 | 0 | 0 | 0 | 100 | 0 | 0 | 0 | 0 | 0 | 30 | 0 | 0 | 0 | 0 | 40 | 0 | 0 | 0 | 0 | 0 | 0 | 0 | 0 | 0 | 0 | 0 | 0 | 0 | 0 | 0 | 0 | 0 | 0 | 85 | 0 | 0 | 0 | 0 | 20 | 0 | 0 | 0 | 0 | 0 | 0 | 0 | 0.5 | 0.5 | 0 | 0 | 0.4 | 0 | 0 | 0 | 0.4 | 0 | 0 | 0 | 0 | 0 | 0 | 0 | 0 | 0 | 0 | 0 | 3 | 0 | 0 | 0 | 0 | 0 | 0 | 0 | 0 | 0 | 0 | 0 | 0 | 0 | 0 | 0 | 0 | 0 | 0 | 0 | 0 | 0 | 0 | 0 | 0 | 0 | 0 | 5.5 | 0 | 0 | 0 | 2.8 | 0 | 0 | 0 | 0 | 0 | 288.1 | 0 | 0 | 0 | 0 | 0 | 0 | 0 | 0 | 0 | 0 | 0 | 0 | 0 | 0 | 0 | 0 | 0 | 0 | 0 | 0 | 0 | 0 | Krupp F2000 | 0.75 | Collin | injection huile | 99999 | 999999 | 999999 | 165 | 170 | 175 | 180 | 185 | 190 | 200 | 200 | 200 | 999999 | 999999 | 999999 | 999999 | 999999 | 200 | 200 | 200 | 99999 | 999999 | 999999 | 99999 | 999999 | 999999 | 99999 | 999999 | 999999 | 999999 | 999999 | 999999 | 999999 | 999999 | 999999 | 999999 | 999999 | 99999 | 99999 | 99999 | 99999 | 99999 | 99999 | 1000 | 999999 | 999999 | 99999 | 999999 | 12 | 99999 | 999999 | 99999 | 99999 | 200 | 13.5 | 35 | 210 | Teach Line | 1 nuit à 60°C | 99999 | 160 | 200-200-190-185-180 | 49 | 18.5 | 99999 | 999999 | 62 | 99999 | 0.91 | 6.3 | 360 | 0.4 | 0.7 | 1 | 99999 | 2.3 | 21 | 99999 | 99999 | 39 | 99999
QM-319-K | 0 | 0 | 0 | 0 | 0 | 0 | 100 | 0 | 0 | 0 | 0 | 0 | 30 | 0 | 0 | 0 | 0 | 40 | 0 | 0 | 0 | 0 | 0 | 0 | 0 | 0 | 0 | 0 | 0 | 0 | 0 | 0 | 0 | 0 | 0 | 0 | 85 | 0 | 0 | 0 | 0 | 20 | 0 | 0 | 0 | 0 | 0 | 0 | 0 | 0.5 | 0.5 | 0 | 0 | 0.4 | 0 | 0 | 0 | 0.4 | 0 | 0 | 0 | 0 | 0 | 0 | 0 | 0 | 0 | 0 | 0 | 3 | 0 | 0 | 0 | 0 | 0 | 0 | 0 | 0 | 0 | 0 | 0 | 0 | 0 | 0 | 0 | 0 | 0 | 0 | 0 | 0 | 0 | 0 | 0 | 0 | 0 | 0 | 5.5 | 0 | 0 | 0 | 4.5 | 0 | 0 | 0 | 0 | 0 | 289.8 | 0 | 0 | 0 | 0 | 0 | 0 | 0 | 0 | 0 | 0 | 0 | 0 | 0 | 0 | 0 | 0 | 0 | 0 | 0 | 0 | 0 | 0 | Krupp F2000 | 0.75 | Collin | injection huile | 99999 | 999999 | 999999 | 165 | 170 | 175 | 180 | 185 | 190 | 200 | 200 | 200 | 999999 | 999999 | 999999 | 999999 | 999999 | 200 | 200 | 200 | 99999 | 999999 | 999999 | 99999 | 999999 | 999999 | 99999 | 999999 | 999999 | 999999 | 999999 | 999999 | 999999 | 999999 | 999999 | 999999 | 999999 | 99999 | 99999 | 99999 | 99999 | 99999 | 99999 | 1000 | 999999 | 999999 | 99999 | 999999 | 12 | 99999 | 999999 | 99999 | 99999 | 200 | 14 | 36 | 210 | Teach Line | 1 nuit à 60°C | 99999 | 160 | 200-200-190-185-180 | 51 | 18.5 | 99999 | 999999 | 63 | 99999 | 0.92 | 6.7 | 370 | 0.4 | 0.7 | 1.1 | 99999 | 2.4 | 18 | 99999 | 99999 | 42 | 99999
QM-319-L | 0 | 0 | 0 | 0 | 0 | 0 | 100 | 0 | 0 | 0 | 0 | 0 | 30 | 0 | 0 | 0 | 0 | 40 | 0 | 0 | 0 | 0 | 0 | 0 | 0 | 0 | 0 | 0 | 0 | 0 | 0 | 0 | 0 | 0 | 0 | 0 | 85 | 0 | 0 | 0 | 0 | 20 | 0 | 0 | 0 | 0 | 0 | 0 | 0 | 0.5 | 0.5 | 0 | 0 | 0.4 | 0 | 0 | 0 | 0.4 | 0 | 0 | 0 | 0 | 0 | 0 | 0 | 0 | 0 | 0 | 0 | 3 | 0 | 0 | 0 | 0 | 0 | 0 | 0 | 0 | 0 | 0 | 0 | 0 | 0 | 0 | 0 | 0 | 0 | 0 | 0 | 0 | 0 | 0 | 0 | 0 | 0 | 0 | 5.5 | 0 | 0 | 0 | 0 | 0 | 2.8 | 0 | 0 | 0 | 288.1 | 0 | 0 | 0 | 0 | 0 | 0 | 0 | 0 | 0 | 0 | 0 | 0 | 0 | 0 | 0 | 0 | 0 | 0 | 0 | 0 | 0 | 0 | Krupp F2000 | 0.75 | Collin | injection huile | 99999 | 999999 | 999999 | 165 | 170 | 175 | 180 | 185 | 190 | 200 | 200 | 200 | 999999 | 999999 | 999999 | 999999 | 999999 | 200 | 200 | 200 | 99999 | 999999 | 999999 | 99999 | 999999 | 999999 | 99999 | 999999 | 999999 | 999999 | 999999 | 999999 | 999999 | 999999 | 999999 | 999999 | 999999 | 99999 | 99999 | 99999 | 99999 | 99999 | 99999 | 1000 | 999999 | 999999 | 99999 | 999999 | 12 | 99999 | 999999 | 99999 | 99999 | 200 | 14 | 36 | 212 | Teach Line | 1 nuit à 60°C | 99999 | 160 | 200-200-190-185-180 | 51 | 18.5 | 99999 | 999999 | 63 | 99999 | 0.91 | 7.3 | 413 | 0.4 | 0.7 | 1.1 | 99999 | 2.3 | 24 | 99999 | 99999 | 40 | 99999
QM-319-M | 0 | 0 | 0 | 0 | 0 | 0 | 100 | 0 | 0 | 0 | 0 | 0 | 30 | 0 | 0 | 0 | 0 | 40 | 0 | 0 | 0 | 0 | 0 | 0 | 0 | 0 | 0 | 0 | 0 | 0 | 0 | 0 | 0 | 0 | 0 | 0 | 85 | 0 | 0 | 0 | 0 | 20 | 0 | 0 | 0 | 0 | 0 | 0 | 0 | 0.5 | 0.5 | 0 | 0 | 0.4 | 0 | 0 | 0 | 0.4 | 0 | 0 | 0 | 0 | 0 | 0 | 0 | 0 | 0 | 0 | 0 | 3 | 0 | 0 | 0 | 0 | 0 | 0 | 0 | 0 | 0 | 0 | 0 | 0 | 0 | 0 | 0 | 0 | 0 | 0 | 0 | 0 | 0 | 0 | 0 | 0 | 0 | 0 | 5.5 | 0 | 0 | 0 | 0 | 0 | 4.5 | 0 | 0 | 0 | 289.8 | 0 | 0 | 0 | 0 | 0 | 0 | 0 | 0 | 0 | 0 | 0 | 0 | 0 | 0 | 0 | 0 | 0 | 0 | 0 | 0 | 0 | 0 | Krupp F2000 | 0.75 | Collin | injection huile | 99999 | 999999 | 999999 | 165 | 170 | 175 | 180 | 185 | 190 | 200 | 200 | 200 | 999999 | 999999 | 999999 | 999999 | 999999 | 200 | 200 | 200 | 99999 | 999999 | 999999 | 99999 | 999999 | 999999 | 99999 | 999999 | 999999 | 999999 | 999999 | 999999 | 999999 | 999999 | 999999 | 999999 | 999999 | 99999 | 99999 | 99999 | 99999 | 99999 | 99999 | 1000 | 999999 | 999999 | 99999 | 999999 | 12 | 99999 | 999999 | 99999 | 99999 | 200 | 14 | 38 | 211 | Teach Line | 1 nuit à 60°C | 99999 | 160 | 200-200-190-185-180 | 53 | 19 | 99999 | 999999 | 63 | 99999 | 0.91 | 7.6 | 400 | 0.5 | 0.8 | 1.1 | 99999 | 2.4 | 20 | 99999 | 99999 | 32 | 99999
QM-319-N | 0 | 0 | 0 | 0 | 0 | 0 | 100 | 0 | 0 | 0 | 0 | 0 | 30 | 0 | 0 | 0 | 0 | 40 | 0 | 0 | 0 | 0 | 0 | 0 | 0 | 0 | 0 | 0 | 0 | 0 | 0 | 0 | 0 | 0 | 0 | 0 | 85 | 0 | 0 | 0 | 0 | 20 | 0 | 0 | 0 | 0 | 0 | 0 | 0 | 0.5 | 0.5 | 0 | 0 | 0.4 | 0 | 0 | 0 | 0.4 | 0 | 0 | 0 | 0 | 0 | 0 | 0 | 0 | 0 | 0 | 0 | 3 | 0 | 0 | 0 | 0 | 0 | 0 | 0 | 0 | 0 | 0 | 0 | 0 | 0 | 0 | 0 | 0 | 0 | 0 | 0 | 0 | 0 | 0 | 0 | 0 | 0 | 0 | 5.5 | 0 | 0 | 0 | 0 | 0 | 0 | 2.8 | 0 | 0 | 288.1 | 0 | 0 | 0 | 0 | 0 | 0 | 0 | 0 | 0 | 0 | 0 | 0 | 0 | 0 | 0 | 0 | 0 | 0 | 0 | 0 | 0 | 0 | Krupp F2000 | 0.8 | Collin | injection huile | 99999 | 999999 | 999999 | 165 | 170 | 175 | 180 | 185 | 190 | 200 | 200 | 200 | 999999 | 999999 | 999999 | 999999 | 999999 | 200 | 200 | 200 | 99999 | 999999 | 999999 | 99999 | 999999 | 999999 | 99999 | 999999 | 999999 | 999999 | 999999 | 999999 | 999999 | 999999 | 999999 | 999999 | 999999 | 99999 | 99999 | 99999 | 99999 | 99999 | 99999 | 1000 | 999999 | 999999 | 99999 | 999999 | 12 | 99999 | 999999 | 99999 | 99999 | 200 | 15 | 41 | 211 | Teach Line | 1 nuit à 60°C | 99999 | 160 | 200-200-190-185-180 | 58 | 19 | 99999 | 999999 | 60 | 99999 | 0.91 | 5.6 | 330 | 0.4 | 0.6 | 1 | 99999 | 2.2 | 21 | 99999 | 99999 | 32 | 99999
QM-320-A | 0 | 0 | 0 | 0 | 0 | 0 | 100 | 0 | 0 | 0 | 0 | 0 | 30 | 0 | 0 | 0 | 0 | 40 | 0 | 0 | 0 | 0 | 0 | 0 | 0 | 0 | 0 | 0 | 0 | 0 | 0 | 0 | 0 | 0 | 0 | 0 | 85 | 0 | 0 | 0 | 0 | 20 | 0 | 0 | 0 | 0 | 0 | 0 | 0 | 0.5 | 0.5 | 0 | 0 | 0.4 | 0 | 0 | 0 | 0.4 | 0 | 0 | 0 | 0 | 0 | 0 | 0 | 0 | 0 | 0 | 0 | 3 | 0 | 0 | 0 | 0 | 0 | 0 | 0 | 0 | 0 | 0 | 0 | 0 | 0 | 0 | 0 | 0 | 0 | 0 | 0 | 0 | 0 | 0 | 0 | 0 | 0 | 0 | 5.5 | 0 | 0 | 0 | 0 | 0 | 0 | 2.8 | 0 | 0 | 288.1 | 0 | 0 | 0 | 0 | 0 | 0 | 0 | 0 | 0 | 0 | 0 | 0 | 0 | 0 | 0 | 0 | 0 | 0 | 0 | 0 | 0 | 0 | Krupp F2000 | 0.8 | Collin | injection huile | 99999 | 999999 | 999999 | 165 | 170 | 175 | 180 | 185 | 190 | 200 | 200 | 200 | 999999 | 999999 | 999999 | 999999 | 999999 | 200 | 200 | 200 | 99999 | 999999 | 999999 | 99999 | 999999 | 999999 | 99999 | 999999 | 999999 | 999999 | 999999 | 999999 | 999999 | 999999 | 999999 | 999999 | 999999 | 99999 | 99999 | 99999 | 99999 | 99999 | 99999 | 800 | 999999 | 999999 | 99999 | 999999 | 11 | 99999 | 999999 | 99999 | 99999 | 180 | 17 | 34 | 211 | Teach Line | 1 nuit à 60°C | 99999 | 160 | 200-200-190-185-180 | 54 | 18.5 | 99999 | 999999 | 61 | 99999 | 0.92 | 7.8 | 493 | 0.5 | 0.8 | 1.1 | 99999 | 2.2 | 19 | 99999 | 99999 | 33 | 38
QM-320-B | 0 | 0 | 0 | 0 | 0 | 0 | 100 | 0 | 0 | 0 | 0 | 0 | 30 | 0 | 0 | 0 | 0 | 40 | 0 | 0 | 0 | 0 | 0 | 0 | 0 | 0 | 0 | 0 | 0 | 0 | 0 | 0 | 0 | 0 | 0 | 0 | 85 | 0 | 0 | 0 | 0 | 20 | 0 | 0 | 0 | 0 | 0 | 0 | 0 | 0.5 | 0.5 | 0 | 0 | 0.4 | 0 | 0 | 0 | 0.4 | 0 | 0 | 0 | 0 | 0 | 0 | 0 | 0 | 0 | 0 | 0 | 3 | 0 | 0 | 0 | 0 | 0 | 0 | 0 | 0 | 0 | 0 | 0 | 0 | 0 | 0 | 0 | 0 | 0 | 0 | 0 | 0 | 0 | 0 | 0 | 0 | 0 | 0 | 5.5 | 0 | 0 | 2.8 | 0 | 0 | 0 | 0 | 0 | 0 | 288.1 | 0 | 0 | 0 | 0 | 0 | 0 | 0 | 0 | 0 | 0 | 0 | 0 | 0 | 0 | 0 | 0 | 0 | 0 | 0 | 0 | 0 | 0 | Krupp F2000 | 0.8 | Collin | injection huile | 99999 | 999999 | 999999 | 165 | 170 | 175 | 180 | 185 | 190 | 200 | 200 | 200 | 999999 | 999999 | 999999 | 999999 | 999999 | 200 | 200 | 200 | 99999 | 999999 | 999999 | 99999 | 999999 | 999999 | 99999 | 999999 | 999999 | 999999 | 999999 | 999999 | 999999 | 999999 | 999999 | 999999 | 999999 | 99999 | 99999 | 99999 | 99999 | 99999 | 99999 | 800 | 999999 | 999999 | 99999 | 999999 | 11 | 99999 | 999999 | 99999 | 99999 | 180 | 16 | 34 | 210 | Teach Line | 1 nuit à 60°C | 99999 | 160 | 200-200-190-185-180 | 53.5 | 19.5 | 99999 | 999999 | 62 | 99999 | 0.92 | 7.5 | 421 | 0.4 | 0.7 | 1.1 | 99999 | 2.3 | 20 | 99999 | 99999 | 43 | 49
QM-320-C | 0 | 0 | 0 | 0 | 0 | 0 | 100 | 0 | 0 | 0 | 0 | 0 | 30 | 0 | 0 | 0 | 0 | 40 | 0 | 0 | 0 | 0 | 0 | 0 | 0 | 0 | 0 | 0 | 0 | 0 | 0 | 0 | 0 | 0 | 0 | 0 | 85 | 0 | 0 | 0 | 0 | 20 | 0 | 0 | 0 | 0 | 0 | 0 | 0 | 0.5 | 0.5 | 0 | 0 | 0.4 | 0 | 0 | 0 | 0.4 | 0 | 0 | 0 | 0 | 0 | 0 | 0 | 0 | 0 | 0 | 0 | 3 | 0 | 0 | 0 | 0 | 0 | 0 | 0 | 0 | 0 | 0 | 0 | 0 | 0 | 0 | 0 | 0 | 0 | 0 | 0 | 0 | 0 | 0 | 0 | 0 | 0 | 0 | 5.5 | 0 | 0 | 1.4 | 0 | 0 | 0 | 0 | 0 | 0 | 286.7 | 0 | 0 | 0 | 0 | 0 | 0 | 0 | 0 | 0 | 0 | 0 | 0 | 0 | 0 | 0 | 0 | 0 | 0 | 0 | 0 | 0 | 0 | Krupp F2000 | 0.8 | Collin | injection huile | 99999 | 999999 | 999999 | 165 | 170 | 175 | 180 | 185 | 190 | 200 | 200 | 200 | 999999 | 999999 | 999999 | 999999 | 999999 | 200 | 200 | 200 | 99999 | 999999 | 999999 | 99999 | 999999 | 999999 | 99999 | 999999 | 999999 | 999999 | 999999 | 999999 | 999999 | 999999 | 999999 | 999999 | 999999 | 99999 | 99999 | 99999 | 99999 | 99999 | 99999 | 800 | 999999 | 999999 | 99999 | 999999 | 11 | 99999 | 999999 | 99999 | 99999 | 180 | 16 | 35 | 210 | Teach Line | 1 nuit à 60°C | 99999 | 160 | 200-200-190-185-180 | 53 | 18 | 99999 | 999999 | 61 | 99999 | 0.92 | 7.8 | 449 | 0.4 | 0.7 | 1.1 | 99999 | 2.2 | 19 | 99999 | 99999 | 39 | 99999
QM-320-D | 0 | 0 | 0 | 0 | 0 | 0 | 100 | 0 | 0 | 0 | 0 | 0 | 30 | 0 | 0 | 0 | 0 | 40 | 0 | 0 | 0 | 0 | 0 | 0 | 0 | 0 | 0 | 0 | 0 | 0 | 0 | 0 | 0 | 0 | 0 | 0 | 85 | 0 | 0 | 0 | 0 | 20 | 0 | 0 | 0 | 0 | 0 | 0 | 0 | 0.5 | 0.5 | 0 | 0 | 0.4 | 0 | 0 | 0 | 0.4 | 0 | 0 | 0 | 0 | 0 | 0 | 0 | 0 | 0 | 0 | 0 | 3 | 0 | 0 | 0 | 0 | 0 | 0 | 0 | 0 | 0 | 0 | 0 | 0 | 0 | 0 | 0 | 0 | 0 | 0 | 0 | 0 | 0 | 0 | 0 | 0 | 0 | 0 | 5.5 | 0 | 0 | 0 | 0 | 0 | 4.5 | 0 | 0 | 0 | 289.8 | 0 | 0 | 0 | 0 | 0 | 0 | 0 | 0 | 0 | 0 | 0 | 0 | 0 | 0 | 0 | 0 | 0 | 0 | 0 | 0 | 0 | 0 | Krupp F2000 | 0.8 | Collin | injection huile | 99999 | 999999 | 999999 | 165 | 170 | 175 | 180 | 185 | 190 | 200 | 200 | 200 | 999999 | 999999 | 999999 | 999999 | 999999 | 200 | 200 | 200 | 99999 | 999999 | 999999 | 99999 | 999999 | 999999 | 99999 | 999999 | 999999 | 999999 | 999999 | 999999 | 999999 | 999999 | 999999 | 999999 | 999999 | 99999 | 99999 | 99999 | 99999 | 99999 | 99999 | 800 | 999999 | 999999 | 99999 | 999999 | 11 | 99999 | 999999 | 99999 | 99999 | 180 | 16 | 41 | 210 | Teach Line | 1 nuit à 60°C | 99999 | 160 | 200-200-190-185-180 | 61 | 18 | 99999 | 999999 | 62 | 99999 | 0.92 | 8.2 | 413 | 0.5 | 0.8 | 1.1 | 99999 | 2.4 | 20 | 99999 | 99999 | 36 | 99999
QM-320-E | 0 | 0 | 0 | 0 | 0 | 0 | 100 | 0 | 0 | 0 | 0 | 0 | 30 | 0 | 0 | 0 | 0 | 40 | 0 | 0 | 0 | 0 | 0 | 0 | 0 | 0 | 0 | 0 | 0 | 0 | 0 | 0 | 0 | 0 | 0 | 0 | 85 | 0 | 0 | 0 | 0 | 20 | 0 | 0 | 0 | 0 | 0 | 0 | 0 | 0.5 | 0.5 | 0 | 0 | 0.4 | 0 | 0 | 0 | 0.4 | 0 | 0 | 0 | 0 | 0 | 0 | 0 | 0 | 0 | 0 | 0 | 3 | 0 | 0 | 0 | 0 | 0 | 0 | 0 | 0 | 0 | 0 | 0 | 0 | 0 | 0 | 0 | 0 | 0 | 0 | 0 | 0 | 0 | 0 | 0 | 0 | 0 | 0 | 5.5 | 0 | 0 | 0 | 0 | 0 | 5.5 | 0 | 0 | 0 | 290.8 | 0 | 0 | 0 | 0 | 0 | 0 | 0 | 0 | 0 | 0 | 0 | 0 | 0 | 0 | 0 | 0 | 0 | 0 | 0 | 0 | 0 | 0 | Krupp F2000 | 0.8 | Collin | injection huile | 99999 | 999999 | 999999 | 165 | 170 | 175 | 180 | 185 | 190 | 200 | 200 | 200 | 999999 | 999999 | 999999 | 999999 | 999999 | 200 | 200 | 200 | 99999 | 999999 | 999999 | 99999 | 999999 | 999999 | 99999 | 999999 | 999999 | 999999 | 999999 | 999999 | 999999 | 999999 | 999999 | 999999 | 999999 | 99999 | 99999 | 99999 | 99999 | 99999 | 99999 | 800 | 999999 | 999999 | 99999 | 999999 | 11 | 99999 | 999999 | 99999 | 99999 | 180 | 16 | 43 | 210 | Teach Line | 1 nuit à 60°C | 99999 | 160 | 200-200-190-185-180 | 63 | 18.5 | 99999 | 999999 | 63 | 99999 | 0.92 | 8.1 | 395 | 0.4 | 0.7 | 1.1 | 99999 | 2.4 | 17 | 99999 | 99999 | 30 | 35
QM-320-F | 0 | 0 | 0 | 0 | 0 | 0 | 100 | 0 | 0 | 0 | 0 | 0 | 30 | 0 | 0 | 0 | 0 | 40 | 0 | 0 | 0 | 0 | 0 | 0 | 0 | 0 | 0 | 0 | 0 | 0 | 0 | 0 | 0 | 0 | 0 | 0 | 85 | 0 | 0 | 0 | 0 | 20 | 0 | 0 | 0 | 0 | 0 | 0 | 0 | 0.5 | 0.5 | 0 | 0 | 0.4 | 0 | 0 | 0 | 0.4 | 0 | 0 | 0 | 0 | 0 | 0 | 0 | 0 | 0 | 0 | 0 | 3 | 0 | 0 | 0 | 0 | 0 | 0 | 0 | 0 | 0 | 0 | 0 | 0 | 0 | 0 | 0 | 0 | 0 | 0 | 0 | 0 | 0 | 0 | 0 | 0 | 0 | 0 | 4.5 | 0 | 0 | 0 | 0 | 0 | 0 | 2.3 | 0 | 0 | 286.6 | 0 | 0 | 0 | 0 | 0 | 0 | 0 | 0 | 0 | 0 | 0 | 0 | 0 | 0 | 0 | 0 | 0 | 0 | 0 | 0 | 0 | 0 | Krupp F2000 | 0.8 | Collin | injection huile | 99999 | 999999 | 999999 | 165 | 170 | 175 | 180 | 185 | 190 | 200 | 200 | 200 | 999999 | 999999 | 999999 | 999999 | 999999 | 200 | 200 | 200 | 99999 | 999999 | 999999 | 99999 | 999999 | 999999 | 99999 | 999999 | 999999 | 999999 | 999999 | 999999 | 999999 | 999999 | 999999 | 999999 | 999999 | 99999 | 99999 | 99999 | 99999 | 99999 | 99999 | 800 | 999999 | 999999 | 99999 | 999999 | 11 | 99999 | 999999 | 99999 | 99999 | 180 | 15 | 38 | 210 | Teach Line | 1 nuit à 60°C | 99999 | 160 | 200-200-190-185-180 | 57 | 18.5 | 99999 | 999999 | 60 | 99999 | 0.92 | 8 | 473 | 0.4 | 0.6 | 1 | 99999 | 2.1 | 18 | 99999 | 99999 | 32 | 40
QM-320-I | 0 | 0 | 0 | 0 | 0 | 0 | 100 | 0 | 0 | 0 | 0 | 0 | 30 | 0 | 0 | 0 | 0 | 0 | 0 | 0 | 0 | 0 | 0 | 0 | 0 | 0 | 0 | 0 | 0 | 0 | 0 | 0 | 0 | 0 | 0 | 0 | 85 | 0 | 0 | 0 | 0 | 0 | 0 | 0 | 0 | 0 | 0 | 65 | 0 | 0.5 | 0.5 | 0 | 0 | 0.4 | 0 | 0 | 0 | 0.4 | 0 | 0 | 0 | 0 | 0 | 0 | 0 | 0 | 0 | 0 | 0 | 3 | 0 | 0 | 0 | 0 | 0 | 0 | 0 | 0 | 0 | 0 | 0 | 0 | 0 | 0 | 0 | 0 | 0 | 0 | 0 | 0 | 0 | 0 | 0 | 0 | 0 | 0 | 5.5 | 0 | 0 | 0 | 0 | 0 | 0 | 2.8 | 0 | 0 | 293.1 | 0 | 0 | 0 | 0 | 0 | 0 | 0 | 0 | 0 | 0 | 0 | 0 | 0 | 0 | 0 | 0 | 0 | 0 | 0 | 0 | 0 | 0 | Krupp F2000 | 0.8 | Collin | injection huile | 99999 | 999999 | 999999 | 165 | 170 | 175 | 180 | 185 | 190 | 200 | 200 | 200 | 999999 | 999999 | 999999 | 999999 | 999999 | 200 | 200 | 200 | 99999 | 999999 | 999999 | 99999 | 999999 | 999999 | 99999 | 999999 | 999999 | 999999 | 999999 | 999999 | 999999 | 999999 | 999999 | 999999 | 999999 | 99999 | 99999 | 99999 | 99999 | 99999 | 99999 | 800 | 999999 | 999999 | 99999 | 999999 | 11 | 99999 | 999999 | 99999 | 99999 | 180 | 15 | 38 | 210 | Teach Line | 1 nuit à 60°C | 99999 | 160 | 200-200-190-185-180 | 56 | 18 | 99999 | 999999 | 61 | 99999 | 0.92 | 7.1 | 432 | 0.5 | 0.8 | 1.1 | 99999 | 2.2 | 21 | 99999 | 99999 | 37 | 99999
QM-320-J | 0 | 0 | 0 | 0 | 0 | 0 | 100 | 0 | 0 | 0 | 0 | 0 | 30 | 0 | 0 | 0 | 0 | 40 | 0 | 0 | 0 | 0 | 0 | 0 | 0 | 0 | 0 | 0 | 0 | 0 | 0 | 0 | 0 | 0 | 0 | 0 | 85 | 0 | 0 | 0 | 0 | 20 | 0 | 0 | 0 | 0 | 0 | 0 | 0 | 0.5 | 0.5 | 0 | 0 | 0.4 | 0 | 0 | 0 | 0.4 | 0 | 0 | 0 | 0 | 0 | 0 | 0 | 0 | 0 | 0 | 0 | 3 | 0 | 0 | 0 | 0 | 0 | 0 | 0 | 0 | 0 | 0 | 0 | 0 | 0 | 0 | 0 | 0 | 0 | 0 | 0 | 0 | 0 | 0 | 0 | 0 | 0 | 0 | 5.5 | 0 | 0 | 2.8 | 0 | 0 | 0 | 0 | 0 | 0 | 288.1 | 0 | 0 | 0 | 0 | 0 | 0 | 0 | 0 | 0 | 0 | 0 | 0 | 0 | 0 | 0 | 0 | 0 | 0 | 0 | 0 | 0 | 0 | Krupp F2000 | 0.8 | Collin | injection huile | 99999 | 999999 | 999999 | 165 | 170 | 175 | 180 | 185 | 190 | 200 | 200 | 200 | 999999 | 999999 | 999999 | 999999 | 999999 | 200 | 200 | 200 | 99999 | 999999 | 999999 | 99999 | 999999 | 999999 | 99999 | 999999 | 999999 | 999999 | 999999 | 999999 | 999999 | 999999 | 999999 | 999999 | 999999 | 99999 | 99999 | 99999 | 99999 | 99999 | 99999 | 800 | 999999 | 999999 | 99999 | 999999 | 11 | 99999 | 999999 | 99999 | 99999 | 180 | 15 | 36 | 210 | Teach Line | 1 nuit à 60°C | 99999 | 160 | 200-200-190-185-180 | 53 | 18 | 99999 | 999999 | 61 | 99999 | 0.92 | 7.5 | 426 | 0.4 | 0.7 | 1 | 99999 | 2.2 | 99999 | 99999 | 99999 | 34 | 38
QM-320-K | 0 | 0 | 0 | 0 | 0 | 0 | 100 | 0 | 0 | 0 | 0 | 0 | 30 | 0 | 0 | 0 | 0 | 40 | 0 | 0 | 0 | 0 | 0 | 0 | 0 | 0 | 0 | 0 | 0 | 0 | 0 | 0 | 0 | 0 | 0 | 0 | 85 | 0 | 0 | 0 | 0 | 20 | 0 | 0 | 0 | 0 | 0 | 0 | 0 | 0.5 | 0.5 | 0 | 0 | 0.4 | 0 | 0 | 0 | 0.4 | 0 | 0 | 0 | 0 | 0 | 0 | 0 | 0 | 0 | 0 | 0 | 3 | 0 | 0 | 0 | 0 | 0 | 0 | 0 | 0 | 0 | 0 | 0 | 0 | 0 | 0 | 0 | 0 | 0 | 0 | 0 | 0 | 0 | 0 | 0 | 0 | 0 | 0 | 5.5 | 0 | 0 | 0 | 0 | 4.5 | 0 | 0 | 0 | 0 | 289.8 | 0 | 0 | 0 | 0 | 0 | 0 | 0 | 0 | 0 | 0 | 0 | 0 | 0 | 0 | 0 | 0 | 0 | 0 | 0 | 0 | 0 | 0 | Krupp F2000 | 0.8 | Collin | injection huile | 99999 | 999999 | 999999 | 165 | 170 | 175 | 180 | 185 | 190 | 200 | 200 | 200 | 999999 | 999999 | 999999 | 999999 | 999999 | 200 | 200 | 200 | 99999 | 999999 | 999999 | 99999 | 999999 | 999999 | 99999 | 999999 | 999999 | 999999 | 999999 | 999999 | 999999 | 999999 | 999999 | 999999 | 999999 | 99999 | 99999 | 99999 | 99999 | 99999 | 99999 | 800 | 999999 | 999999 | 99999 | 999999 | 11 | 99999 | 999999 | 99999 | 99999 | 180 | 16 | 41 | 213 | Teach Line | 1 nuit à 60°C | 99999 | 160 | 200-200-190-185-180 | 57 | 18 | 99999 | 999999 | 62 | 99999 | 0.91 | 8.5 | 428 | 0.4 | 0.7 | 1.1 | 99999 | 2.4 | 20 | 99999 | 99999 | 31 | 36
QM-320-L | 0 | 0 | 0 | 0 | 0 | 0 | 100 | 0 | 0 | 0 | 0 | 0 | 30 | 0 | 0 | 0 | 0 | 40 | 0 | 0 | 0 | 0 | 0 | 0 | 0 | 0 | 0 | 0 | 0 | 0 | 0 | 0 | 0 | 0 | 0 | 0 | 85 | 0 | 0 | 0 | 0 | 20 | 0 | 0 | 0 | 0 | 0 | 0 | 0 | 0.5 | 0.5 | 0 | 0 | 0.4 | 0 | 0 | 0 | 0.4 | 0 | 0 | 0 | 0 | 0 | 0 | 0 | 0 | 0 | 0 | 0 | 6 | 0 | 0 | 0 | 0 | 0 | 0 | 0 | 0 | 0 | 0 | 0 | 0 | 0 | 0 | 0 | 0 | 0 | 0 | 0 | 0 | 0 | 0 | 0 | 0 | 0 | 0 | 5.5 | 0 | 0 | 0 | 0 | 0 | 0 | 2.8 | 0 | 0 | 291.1 | 0 | 0 | 0 | 0 | 0 | 0 | 0 | 0 | 0 | 0 | 0 | 0 | 0 | 0 | 0 | 0 | 0 | 0 | 0 | 0 | 0 | 0 | Krupp F2000 | 0.8 | Collin | injection huile | 99999 | 999999 | 999999 | 165 | 170 | 175 | 180 | 185 | 190 | 200 | 200 | 200 | 999999 | 999999 | 999999 | 999999 | 999999 | 200 | 200 | 200 | 99999 | 999999 | 999999 | 99999 | 999999 | 999999 | 99999 | 999999 | 999999 | 999999 | 999999 | 999999 | 999999 | 999999 | 999999 | 999999 | 999999 | 99999 | 99999 | 99999 | 99999 | 99999 | 99999 | 800 | 999999 | 999999 | 99999 | 999999 | 11 | 99999 | 999999 | 99999 | 99999 | 180 | 15 | 38 | 210 | Teach Line | 1 nuit à 60°C | 99999 | 160 | 200-200-190-185-180 | 50 | 17 | 99999 | 999999 | 60 | 99999 | 0.92 | 7.6 | 461 | 0.5 | 0.8 | 1.1 | 99999 | 2.2 | 20 | 99999 | 99999 | 34 | 36
QM-320-M | 0 | 0 | 0 | 0 | 0 | 0 | 100 | 0 | 0 | 0 | 0 | 0 | 30 | 0 | 0 | 0 | 0 | 40 | 0 | 0 | 0 | 0 | 0 | 0 | 0 | 0 | 0 | 0 | 0 | 0 | 0 | 0 | 0 | 0 | 0 | 0 | 85 | 0 | 0 | 0 | 0 | 20 | 0 | 0 | 0 | 0 | 0 | 0 | 0 | 0 | 0.5 | 0 | 0 | 0.4 | 0 | 0 | 0 | 0.4 | 0 | 0 | 0 | 0 | 0 | 0 | 0 | 0 | 0 | 0 | 0 | 3 | 0 | 0 | 0 | 0 | 0 | 0 | 0 | 0 | 0 | 0 | 0 | 0 | 0 | 0 | 0 | 0 | 0 | 0 | 0 | 0 | 0 | 0 | 0 | 0 | 0 | 0 | 0 | 0 | 6.7 | 0 | 0 | 0 | 5 | 0 | 0 | 0 | 291 | 0 | 0 | 0 | 0 | 0 | 0 | 0 | 0 | 0 | 0 | 0 | 0 | 0 | 0 | 0 | 0 | 0 | 0 | 0 | 0 | 0 | 0 | Krupp F2000 | 0.8 | Collin | injection huile | 99999 | 999999 | 999999 | 165 | 170 | 175 | 180 | 185 | 190 | 200 | 200 | 200 | 999999 | 999999 | 999999 | 999999 | 999999 | 200 | 200 | 200 | 99999 | 999999 | 999999 | 99999 | 999999 | 999999 | 99999 | 999999 | 999999 | 999999 | 999999 | 999999 | 999999 | 999999 | 999999 | 999999 | 999999 | 99999 | 99999 | 99999 | 99999 | 99999 | 99999 | 800 | 999999 | 999999 | 99999 | 999999 | 11 | 99999 | 999999 | 99999 | 99999 | 180 | 16 | 45 | 211 | Teach Line | 1 nuit à 60°C | 99999 | 160 | 200-200-190-185-180 | 60 | 17.5 | 99999 | 999999 | 61 | 99999 | 0.92 | 8.5 | 400 | 0.4 | 0.7 | 1.1 | 99999 | 2.5 | 19 | 99999 | 99999 | 34 | 99999
QM-321-A | 0 | 0 | 0 | 0 | 0 | 0 | 100 | 0 | 0 | 0 | 0 | 0 | 30 | 0 | 0 | 0 | 0 | 40 | 0 | 0 | 0 | 0 | 0 | 0 | 0 | 0 | 0 | 0 | 0 | 0 | 0 | 0 | 0 | 0 | 0 | 0 | 85 | 0 | 0 | 0 | 0 | 20 | 0 | 0 | 0 | 0 | 0 | 0 | 0 | 0.5 | 0.5 | 0 | 0.4 | 0 | 0 | 0 | 0 | 0.4 | 0 | 0 | 0 | 0 | 0 | 0 | 0 | 0 | 0 | 0 | 0 | 3 | 0 | 0 | 0 | 0 | 0 | 0 | 0 | 0 | 0 | 0 | 0 | 0 | 0 | 0 | 0 | 0 | 0 | 0 | 0 | 0 | 0 | 0 | 0 | 0 | 0 | 0 | 5.5 | 0 | 0 | 0 | 0 | 0 | 0 | 2.8 | 0 | 0 | 288.1 | 0 | 0 | 0 | 0 | 0 | 0 | 0 | 0 | 0 | 0 | 0 | 0 | 0 | 0 | 0 | 0 | 0 | 0 | 0 | 0 | 0 | 0 | Krupp F2000 | 0.8 | Collin | injection huile | 99999 | 999999 | 999999 | 165 | 170 | 175 | 180 | 185 | 190 | 200 | 200 | 200 | 999999 | 999999 | 999999 | 999999 | 999999 | 200 | 200 | 200 | 99999 | 999999 | 999999 | 99999 | 999999 | 999999 | 99999 | 999999 | 999999 | 999999 | 999999 | 999999 | 999999 | 999999 | 999999 | 999999 | 999999 | 99999 | 99999 | 99999 | 99999 | 99999 | 99999 | 800 | 999999 | 999999 | 99999 | 999999 | 11 | 99999 | 999999 | 99999 | 99999 | 99999 | 16 | 38 | 211 | Teach Line | 5h70°C | 99999 | 160 | 200-200-190-185-180 | 57.5 | 18 | 99999 | 999999 | 62 | 99999 | 0.91 | 7.4 | 412 | 0.5 | 0.8 | 1.1 | 99999 | 2.3 | 99999 | 34 | 99999 | 39 | 37
QM-321-BC | 0 | 0 | 0 | 0 | 0 | 0 | 100 | 0 | 0 | 0 | 0 | 0 | 30 | 0 | 0 | 0 | 0 | 40 | 0 | 0 | 0 | 0 | 0 | 0 | 0 | 0 | 0 | 0 | 0 | 0 | 0 | 0 | 0 | 0 | 0 | 0 | 85 | 0 | 0 | 0 | 0 | 20 | 0 | 0 | 0 | 0 | 0 | 0 | 0 | 0.5 | 0.5 | 0 | 0.4 | 0 | 0 | 0 | 0 | 0.4 | 0 | 0 | 0 | 0 | 0 | 0 | 0 | 0 | 0 | 0 | 0 | 3 | 0 | 0 | 0 | 0 | 0 | 0 | 0 | 0 | 0 | 0 | 0 | 0 | 0 | 0 | 0 | 0 | 0 | 0 | 0 | 0 | 0 | 0 | 0 | 0 | 0 | 0 | 5.5 | 0 | 0 | 0 | 0 | 0 | 0 | 2.8 | 0 | 0 | 288.1 | 0 | 0 | 0 | 0 | 0 | 0 | 0 | 0 | 0 | 0 | 0 | 0 | 0 | 0 | 0 | 0 | 0 | 0 | 0 | 0 | 0 | 0 | Krupp F2000 | 0.8 | Collin | injection huile | 99999 | 999999 | 999999 | 165 | 170 | 175 | 180 | 185 | 190 | 200 | 200 | 200 | 999999 | 999999 | 999999 | 999999 | 999999 | 200 | 200 | 200 | 99999 | 999999 | 999999 | 99999 | 999999 | 999999 | 99999 | 999999 | 999999 | 999999 | 999999 | 999999 | 999999 | 999999 | 999999 | 999999 | 999999 | 99999 | 99999 | 99999 | 99999 | 99999 | 99999 | 800 | 999999 | 999999 | 99999 | 999999 | 11 | 99999 | 999999 | 99999 | 99999 | 99999 | 16 | 40 | 210 | Teach Line | 5h70°C | 99999 | 160 | 200-200-190-185-180 | 61.5 | 18 | 99999 | 999999 | 60 | 99999 | 0.91 | 6.7 | 383 | 0.5 | 0.7 | 1 | 99999 | 2.1 | 99999 | 32 | 99999 | 37 | 35
QM-321-BC1 | 0 | 0 | 0 | 0 | 0 | 0 | 100 | 0 | 0 | 0 | 0 | 0 | 30 | 0 | 0 | 0 | 0 | 40 | 0 | 0 | 0 | 0 | 0 | 0 | 0 | 0 | 0 | 0 | 0 | 0 | 0 | 0 | 0 | 0 | 0 | 0 | 85 | 0 | 0 | 0 | 0 | 20 | 0 | 0 | 0 | 0 | 0 | 0 | 0 | 0.5 | 0.5 | 0 | 0.4 | 0 | 0 | 0 | 0 | 0.4 | 0 | 0 | 0 | 0 | 0 | 0 | 0 | 0 | 0 | 0 | 0 | 3 | 0 | 0 | 0 | 0 | 0 | 0 | 0 | 0 | 0 | 0 | 0 | 0 | 0 | 0 | 0 | 0 | 0 | 0 | 0 | 0 | 0 | 0 | 0 | 0 | 0 | 0 | 5.5 | 0 | 0 | 0 | 0 | 0 | 0 | 2.8 | 0 | 0 | 288.1 | 0 | 0 | 0 | 0 | 0 | 0 | 0 | 0 | 0 | 0 | 0 | 0 | 0 | 0 | 0 | 0 | 0 | 0 | 0 | 0 | 0 | 0 | Krupp F2000 | 0.8 | Collin | injection huile | 99999 | 999999 | 999999 | 165 | 170 | 175 | 180 | 185 | 190 | 200 | 200 | 200 | 999999 | 999999 | 999999 | 999999 | 999999 | 200 | 200 | 200 | 99999 | 999999 | 999999 | 99999 | 999999 | 999999 | 99999 | 999999 | 999999 | 999999 | 999999 | 999999 | 999999 | 999999 | 999999 | 999999 | 999999 | 99999 | 99999 | 99999 | 99999 | 99999 | 99999 | 800 | 999999 | 999999 | 99999 | 999999 | 11 | 99999 | 999999 | 99999 | 99999 | 99999 | 16 | 38 | 211 | Teach Line | 5h70°C | 99999 | 160 | 200-200-190-185-180 | 58 | 18 | 99999 | 999999 | 63 | 99999 | 0.91 | 7.8 | 411 | 0.6 | 0.9 | 1.2 | 99999 | 2.5 | 99999 | 33 | 99999 | 39 | 37
QM-321-BC2 | 0 | 0 | 0 | 0 | 0 | 0 | 100 | 0 | 0 | 0 | 0 | 0 | 30 | 0 | 0 | 0 | 0 | 40 | 0 | 0 | 0 | 0 | 0 | 0 | 0 | 0 | 0 | 0 | 0 | 0 | 0 | 0 | 0 | 0 | 0 | 0 | 85 | 0 | 0 | 0 | 0 | 20 | 0 | 0 | 0 | 0 | 0 | 0 | 0 | 0.5 | 0.5 | 0 | 0.4 | 0 | 0 | 0 | 0 | 0.4 | 0 | 0 | 0 | 0 | 0 | 0 | 0 | 0 | 0 | 0 | 0 | 3 | 0 | 0 | 0 | 0 | 0 | 0 | 0 | 0 | 0 | 0 | 0 | 0 | 0 | 0 | 0 | 0 | 0 | 0 | 0 | 0 | 0 | 0 | 0 | 0 | 0 | 0 | 5.5 | 0 | 0 | 0 | 0 | 0 | 0 | 2.8 | 0 | 0 | 288.1 | 0 | 0 | 0 | 0 | 0 | 0 | 0 | 0 | 0 | 0 | 0 | 0 | 0 | 0 | 0 | 0 | 0 | 0 | 0 | 0 | 0 | 0 | Krupp F2000 | 0.8 | Collin | injection huile | 99999 | 999999 | 999999 | 165 | 170 | 175 | 180 | 185 | 190 | 200 | 200 | 200 | 999999 | 999999 | 999999 | 999999 | 999999 | 200 | 200 | 200 | 99999 | 999999 | 999999 | 99999 | 999999 | 999999 | 99999 | 999999 | 999999 | 999999 | 999999 | 999999 | 999999 | 999999 | 999999 | 999999 | 999999 | 99999 | 99999 | 99999 | 99999 | 99999 | 99999 | 800 | 999999 | 999999 | 99999 | 999999 | 11 | 99999 | 999999 | 99999 | 99999 | 99999 | 15 | 38 | 211 | Teach Line | 5h70°C | 99999 | 160 | 200-200-190-185-180 | 48 | 12.5 | 99999 | 999999 | 61 | 99999 | 0.91 | 5.9 | 344 | 0.5 | 0.7 | 1.1 | 99999 | 2.2 | 99999 | 32 | 99999 | 38 | 36
QM-321-D | 0 | 0 | 0 | 0 | 0 | 0 | 100 | 0 | 0 | 0 | 0 | 0 | 30 | 0 | 0 | 0 | 0 | 40 | 0 | 0 | 0 | 0 | 0 | 0 | 0 | 0 | 0 | 0 | 0 | 0 | 0 | 0 | 0 | 0 | 0 | 0 | 85 | 0 | 0 | 0 | 10 | 20 | 0 | 0 | 0 | 0 | 0 | 0 | 0 | 0.5 | 0.5 | 0 | 0.4 | 0 | 0 | 0 | 0 | 0.4 | 0 | 0 | 0 | 0 | 0 | 0 | 0 | 0 | 0 | 0 | 0 | 3 | 0 | 0 | 0 | 0 | 0 | 0 | 0 | 0 | 0 | 0 | 0 | 0 | 0 | 0 | 0 | 0 | 0 | 0 | 0 | 0 | 0 | 0 | 0 | 0 | 0 | 0 | 5.5 | 0 | 0 | 0 | 0 | 0 | 0 | 2.8 | 0 | 0 | 298.1 | 0 | 0 | 0 | 0 | 0 | 0 | 0 | 0 | 0 | 0 | 0 | 0 | 0 | 0 | 0 | 0 | 0 | 0 | 0 | 0 | 0 | 0 | Krupp F2000 | 0.8 | Collin | injection huile | 99999 | 999999 | 999999 | 165 | 170 | 175 | 180 | 185 | 190 | 200 | 200 | 200 | 999999 | 999999 | 999999 | 999999 | 999999 | 200 | 200 | 200 | 99999 | 999999 | 999999 | 99999 | 999999 | 999999 | 99999 | 999999 | 999999 | 999999 | 999999 | 999999 | 999999 | 999999 | 999999 | 999999 | 999999 | 99999 | 99999 | 99999 | 99999 | 99999 | 99999 | 800 | 999999 | 999999 | 99999 | 999999 | 11 | 99999 | 999999 | 99999 | 99999 | 99999 | 16 | 41 | 211 | Teach Line | 5h70°C | 99999 | 160 | 200-200-190-185-180 | 59.5 | 18.5 | 99999 | 999999 | 63 | 99999 | 0.93 | 7.7 | 403 | 0.6 | 0.8 | 1.2 | 99999 | 2.4 | 99999 | 39 | 99999 | 37 | 39
QM-321-E | 0 | 0 | 0 | 0 | 0 | 0 | 100 | 0 | 0 | 0 | 0 | 0 | 30 | 0 | 0 | 0 | 0 | 40 | 0 | 0 | 0 | 0 | 0 | 0 | 0 | 0 | 0 | 0 | 0 | 0 | 0 | 0 | 0 | 0 | 0 | 0 | 85 | 0 | 0 | 0 | 0 | 20 | 0 | 0 | 0 | 0 | 0 | 0 | 0 | 0 | 0 | 0 | 0.4 | 0 | 0 | 0 | 0 | 0.4 | 0 | 0 | 0 | 0 | 0 | 0 | 0 | 0 | 0 | 0 | 0 | 0 | 0 | 0 | 0 | 0 | 0 | 0 | 0 | 0 | 0 | 0 | 0 | 0 | 0 | 0 | 0 | 0 | 0 | 0 | 0 | 0 | 0 | 0 | 0 | 0 | 0 | 0 | 5.5 | 0 | 0 | 0 | 0 | 0 | 0 | 2.8 | 0 | 0 | 284.1 | 0 | 0 | 0 | 0 | 0 | 0 | 0 | 0 | 0 | 0 | 0 | 0 | 0 | 0 | 0 | 0 | 0 | 0 | 0 | 0 | 0 | 0 | Krupp F2000 | 0.8 | Collin | injection huile | 99999 | 999999 | 999999 | 165 | 170 | 175 | 180 | 185 | 190 | 200 | 200 | 200 | 999999 | 999999 | 999999 | 999999 | 999999 | 200 | 200 | 200 | 99999 | 999999 | 999999 | 99999 | 999999 | 999999 | 99999 | 999999 | 999999 | 999999 | 999999 | 999999 | 999999 | 999999 | 999999 | 999999 | 999999 | 99999 | 99999 | 99999 | 99999 | 99999 | 99999 | 800 | 999999 | 999999 | 99999 | 999999 | 11 | 99999 | 999999 | 99999 | 99999 | 99999 | 15 | 38 | 211 | Teach Line | 5h70°C | 99999 | 160 | 200-200-190-185-180 | 54 | 18 | 99999 | 999999 | 63 | 99999 | 0.91 | 7.9 | 414 | 0.6 | 0.8 | 1.2 | 99999 | 2.4 | 99999 | 33 | 99999 | 37 | 37
QM-321-F | 0 | 0 | 0 | 0 | 0 | 0 | 100 | 0 | 0 | 0 | 0 | 0 | 30 | 0 | 0 | 0 | 0 | 40 | 0 | 0 | 0 | 0 | 0 | 0 | 0 | 0 | 0 | 0 | 0 | 0 | 0 | 0 | 0 | 0 | 0 | 0 | 85 | 0 | 0 | 0 | 0 | 20 | 0 | 0 | 0 | 0 | 0 | 0 | 0 | 0 | 0 | 0 | 0.4 | 0 | 0 | 0 | 0 | 0.4 | 0 | 0 | 0 | 0 | 0 | 0 | 0 | 0 | 0 | 0 | 0 | 3 | 0 | 0 | 0 | 0 | 0 | 0 | 0 | 0 | 0 | 0 | 0 | 0 | 0 | 0 | 0 | 0 | 0 | 0 | 0 | 0 | 0 | 0 | 0 | 0 | 0 | 0 | 5.5 | 0 | 0 | 0 | 0 | 0 | 0 | 2.8 | 0 | 0 | 287.1 | 0 | 0 | 0 | 0 | 0 | 0 | 0 | 0 | 0 | 0 | 0 | 0 | 0 | 0 | 0 | 0 | 0 | 0 | 0 | 0 | 0 | 0 | Krupp F2000 | 0.8 | Collin | injection huile | 99999 | 999999 | 999999 | 165 | 170 | 175 | 180 | 185 | 190 | 200 | 200 | 200 | 999999 | 999999 | 999999 | 999999 | 999999 | 200 | 200 | 200 | 99999 | 999999 | 999999 | 99999 | 999999 | 999999 | 99999 | 999999 | 999999 | 999999 | 999999 | 999999 | 999999 | 999999 | 999999 | 999999 | 999999 | 99999 | 99999 | 99999 | 99999 | 99999 | 99999 | 800 | 999999 | 999999 | 99999 | 999999 | 11 | 99999 | 999999 | 99999 | 99999 | 99999 | 16 | 40 | 211 | Teach Line | 5h70°C | 99999 | 160 | 200-200-190-185-180 | 57 | 18 | 99999 | 999999 | 63 | 99999 | 0.91 | 8.1 | 414 | 0.6 | 0.9 | 1.2 | 99999 | 2.5 | 99999 | 34 | 99999 | 36 | 37
QM-321-G | 0 | 0 | 0 | 0 | 0 | 0 | 100 | 0 | 0 | 0 | 0 | 0 | 30 | 0 | 0 | 0 | 0 | 40 | 0 | 0 | 0 | 0 | 0 | 0 | 0 | 0 | 0 | 0 | 0 | 0 | 0 | 0 | 0 | 0 | 0 | 0 | 85 | 0 | 0 | 0 | 0 | 20 | 0 | 0 | 0 | 0 | 0 | 0 | 0 | 0 | 3 | 0 | 0.4 | 0 | 0 | 0 | 0 | 0.4 | 0 | 0 | 0 | 0 | 0 | 0 | 0 | 0 | 0 | 0 | 0 | 0 | 0 | 0 | 0 | 0 | 0 | 0 | 0 | 0 | 0 | 0 | 0 | 0 | 0 | 0 | 0 | 0 | 0 | 0 | 0 | 0 | 0 | 0 | 0 | 0 | 0 | 0 | 5.5 | 0 | 0 | 0 | 0 | 0 | 0 | 2.8 | 0 | 0 | 287.1 | 0 | 0 | 0 | 0 | 0 | 0 | 0 | 0 | 0 | 0 | 0 | 0 | 0 | 0 | 0 | 0 | 0 | 0 | 0 | 0 | 0 | 0 | Krupp F2000 | 0.8 | Collin | injection huile | 99999 | 999999 | 999999 | 165 | 170 | 175 | 180 | 185 | 190 | 200 | 200 | 200 | 999999 | 999999 | 999999 | 999999 | 999999 | 200 | 200 | 200 | 99999 | 999999 | 999999 | 99999 | 999999 | 999999 | 99999 | 999999 | 999999 | 999999 | 999999 | 999999 | 999999 | 999999 | 999999 | 999999 | 999999 | 99999 | 99999 | 99999 | 99999 | 99999 | 99999 | 800 | 999999 | 999999 | 99999 | 999999 | 11 | 99999 | 999999 | 99999 | 99999 | 99999 | 15 | 37 | 210 | Teach Line | 5h70°C | 99999 | 160 | 200-200-190-185-180 | 52.5 | 18 | 99999 | 999999 | 62 | 99999 | 0.91 | 7.1 | 402 | 0.5 | 0.8 | 1.1 | 99999 | 2.3 | 99999 | 37 | 99999 | 40 | 40
QM-321-H | 0 | 0 | 0 | 0 | 0 | 0 | 100 | 0 | 0 | 0 | 0 | 0 | 30 | 0 | 0 | 0 | 0 | 40 | 0 | 0 | 0 | 0 | 0 | 0 | 0 | 0 | 0 | 0 | 0 | 0 | 0 | 0 | 0 | 0 | 0 | 0 | 85 | 0 | 0 | 0 | 0 | 20 | 0 | 0 | 0 | 0 | 0 | 0 | 0 | 3 | 0 | 0 | 0.4 | 0 | 0 | 0 | 0 | 0.4 | 0 | 0 | 0 | 0 | 0 | 0 | 0 | 0 | 0 | 0 | 0 | 0 | 0 | 0 | 0 | 0 | 0 | 0 | 0 | 0 | 0 | 0 | 0 | 0 | 0 | 0 | 0 | 0 | 0 | 0 | 0 | 0 | 0 | 0 | 0 | 0 | 0 | 0 | 5.5 | 0 | 0 | 0 | 0 | 0 | 0 | 2.8 | 0 | 0 | 287.1 | 0 | 0 | 0 | 0 | 0 | 0 | 0 | 0 | 0 | 0 | 0 | 0 | 0 | 0 | 0 | 0 | 0 | 0 | 0 | 0 | 0 | 0 | Krupp F2000 | 0.8 | Collin | injection huile | 99999 | 999999 | 999999 | 165 | 170 | 175 | 180 | 185 | 190 | 200 | 200 | 200 | 999999 | 999999 | 999999 | 999999 | 999999 | 200 | 200 | 200 | 99999 | 999999 | 999999 | 99999 | 999999 | 999999 | 99999 | 999999 | 999999 | 999999 | 999999 | 999999 | 999999 | 999999 | 999999 | 999999 | 999999 | 99999 | 99999 | 99999 | 99999 | 99999 | 99999 | 800 | 999999 | 999999 | 99999 | 999999 | 11 | 99999 | 999999 | 99999 | 99999 | 99999 | 16 | 35 | 211 | Teach Line | 5h70°C | 99999 | 160 | 200-200-190-185-180 | 45 | 13 | 99999 | 999999 | 61 | 99999 | 0.91 | 7.7 | 450 | 0.5 | 0.8 | 1.1 | 99999 | 2.2 | 99999 | 39 | 99999 | 35 | 35
QM-321-I | 0 | 0 | 0 | 0 | 0 | 0 | 100 | 0 | 0 | 0 | 0 | 0 | 30 | 0 | 0 | 0 | 0 | 40 | 0 | 0 | 0 | 0 | 0 | 0 | 0 | 0 | 0 | 0 | 0 | 0 | 0 | 0 | 0 | 0 | 0 | 0 | 85 | 0 | 0 | 0 | 0 | 20 | 0 | 0 | 0 | 0 | 0 | 0 | 0 | 0 | 0.5 | 0 | 0.4 | 0 | 0 | 0 | 0 | 0.4 | 0 | 0 | 0 | 0 | 0 | 0 | 0 | 0 | 0 | 0 | 0 | 3 | 0 | 0 | 0 | 0 | 0 | 0 | 0 | 0 | 0 | 0 | 0 | 0 | 0 | 0 | 0 | 0 | 0 | 0 | 0 | 0 | 0 | 0 | 0 | 0 | 0 | 0 | 5.5 | 0 | 0 | 0 | 0 | 0 | 0 | 2.8 | 0 | 0 | 287.6 | 0 | 0 | 0 | 0 | 0 | 0 | 0 | 0 | 0 | 0 | 0 | 0 | 0 | 0 | 0 | 0 | 0 | 0 | 0 | 0 | 0 | 0 | Krupp F2000 | 0.8 | Collin | injection huile | 99999 | 999999 | 999999 | 165 | 170 | 175 | 180 | 185 | 190 | 200 | 200 | 200 | 999999 | 999999 | 999999 | 999999 | 999999 | 200 | 200 | 200 | 99999 | 999999 | 999999 | 99999 | 999999 | 999999 | 99999 | 999999 | 999999 | 999999 | 999999 | 999999 | 999999 | 999999 | 999999 | 999999 | 999999 | 99999 | 99999 | 99999 | 99999 | 99999 | 99999 | 800 | 999999 | 999999 | 99999 | 999999 | 11 | 99999 | 999999 | 99999 | 99999 | 99999 | 15 | 36 | 211 | Teach Line | 5h70°C | 99999 | 160 | 200-200-190-185-180 | 54 | 18 | 99999 | 999999 | 62 | 99999 | 0.91 | 7.5 | 407 | 0.5 | 0.8 | 1.1 | 99999 | 2.3 | 99999 | 29 | 99999 | 37 | 37
QM-321-J | 0 | 0 | 0 | 0 | 0 | 0 | 100 | 0 | 0 | 0 | 0 | 0 | 30 | 0 | 0 | 0 | 0 | 40 | 0 | 0 | 0 | 0 | 0 | 0 | 0 | 0 | 0 | 0 | 0 | 0 | 0 | 0 | 0 | 0 | 0 | 0 | 85 | 0 | 0 | 0 | 0 | 20 | 0 | 0 | 0 | 0 | 0 | 0 | 0 | 0.5 | 0 | 0 | 0.4 | 0 | 0 | 0 | 0 | 0.4 | 0 | 0 | 0 | 0 | 0 | 0 | 0 | 0 | 0 | 0 | 0 | 3 | 0 | 0 | 0 | 0 | 0 | 0 | 0 | 0 | 0 | 0 | 0 | 0 | 0 | 0 | 0 | 0 | 0 | 0 | 0 | 0 | 0 | 0 | 0 | 0 | 0 | 0 | 5.5 | 0 | 0 | 0 | 0 | 0 | 0 | 2.8 | 0 | 0 | 287.6 | 0 | 0 | 0 | 0 | 0 | 0 | 0 | 0 | 0 | 0 | 0 | 0 | 0 | 0 | 0 | 0 | 0 | 0 | 0 | 0 | 0 | 0 | Krupp F2000 | 0.8 | Collin | injection huile | 99999 | 999999 | 999999 | 165 | 170 | 175 | 180 | 185 | 190 | 200 | 200 | 200 | 999999 | 999999 | 999999 | 999999 | 999999 | 200 | 200 | 200 | 99999 | 999999 | 999999 | 99999 | 999999 | 999999 | 99999 | 999999 | 999999 | 999999 | 999999 | 999999 | 999999 | 999999 | 999999 | 999999 | 999999 | 99999 | 99999 | 99999 | 99999 | 99999 | 99999 | 800 | 999999 | 999999 | 99999 | 999999 | 11 | 99999 | 999999 | 99999 | 99999 | 99999 | 16 | 41 | 212 | Teach Line | 5h70°C | 99999 | 160 | 200-200-190-185-180 | 52 | 18 | 99999 | 999999 | 63 | 99999 | 0.91 | 7.8 | 424 | 0.5 | 0.8 | 1.1 | 99999 | 2.3 | 99999 | 31 | 99999 | 34 | 36
QM-321-K | 0 | 0 | 0 | 0 | 0 | 0 | 100 | 0 | 0 | 0 | 0 | 0 | 30 | 0 | 0 | 0 | 0 | 40 | 0 | 0 | 0 | 0 | 0 | 0 | 0 | 0 | 0 | 0 | 0 | 0 | 0 | 0 | 0 | 0 | 0 | 0 | 85 | 0 | 0 | 0 | 0 | 20 | 0 | 0 | 0 | 0 | 0 | 0 | 0 | 0.5 | 0.5 | 0 | 0.4 | 0 | 0 | 0 | 0 | 0.4 | 0 | 0 | 0 | 0 | 0 | 0 | 0 | 0 | 0 | 0 | 0 | 0 | 0 | 0 | 0 | 0 | 0 | 0 | 0 | 0 | 0 | 0 | 0 | 0 | 0 | 0 | 0 | 0 | 0 | 0 | 0 | 0 | 0 | 0 | 0 | 0 | 0 | 0 | 5.5 | 0 | 0 | 0 | 0 | 0 | 0 | 2.8 | 0 | 0 | 285.1 | 0 | 0 | 0 | 0 | 0 | 0 | 0 | 0 | 0 | 0 | 0 | 0 | 0 | 0 | 0 | 0 | 0 | 0 | 0 | 0 | 0 | 0 | Krupp F2000 | 0.8 | Collin | injection huile | 99999 | 999999 | 999999 | 165 | 170 | 175 | 180 | 185 | 190 | 200 | 200 | 200 | 999999 | 999999 | 999999 | 999999 | 999999 | 200 | 200 | 200 | 99999 | 999999 | 999999 | 99999 | 999999 | 999999 | 99999 | 999999 | 999999 | 999999 | 999999 | 999999 | 999999 | 999999 | 999999 | 999999 | 999999 | 99999 | 99999 | 99999 | 99999 | 99999 | 99999 | 800 | 999999 | 999999 | 99999 | 999999 | 11 | 99999 | 999999 | 99999 | 99999 | 99999 | 16 | 39 | 212 | Teach Line | 5h70°C | 99999 | 160 | 200-200-190-185-180 | 54 | 18 | 99999 | 999999 | 62 | 99999 | 0.91 | 7.2 | 402 | 0.5 | 0.8 | 1.1 | 99999 | 2.3 | 99999 | 38 | 99999 | 40 | 41
QM-321-L | 0 | 0 | 0 | 0 | 0 | 0 | 100 | 0 | 0 | 0 | 0 | 0 | 30 | 0 | 0 | 0 | 0 | 40 | 0 | 0 | 0 | 0 | 0 | 0 | 0 | 0 | 0 | 0 | 0 | 0 | 0 | 0 | 0 | 0 | 0 | 0 | 85 | 0 | 0 | 0 | 0 | 20 | 0 | 0 | 0 | 0 | 0 | 0 | 0 | 0.5 | 0.5 | 0 | 0.4 | 0 | 0 | 0 | 0 | 0.4 | 0 | 0 | 0 | 0 | 0 | 0 | 0 | 0 | 0 | 0 | 0 | 3 | 0 | 0 | 0 | 0 | 0 | 0 | 0 | 0 | 0 | 0 | 0 | 0 | 0 | 0 | 0 | 0 | 0 | 0 | 0 | 0 | 0 | 0 | 0 | 0 | 0 | 0 | 5.5 | 0 | 0 | 0 | 0 | 0 | 0 | 0 | 6 | 0 | 291.3 | 0 | 0 | 0 | 0 | 0 | 0 | 0 | 0 | 0 | 0 | 0 | 0 | 0 | 0 | 0 | 0 | 0 | 0 | 0 | 0 | 0 | 0 | Krupp F2000 | 0.8 | Collin | injection huile | 99999 | 999999 | 999999 | 165 | 170 | 175 | 180 | 185 | 190 | 200 | 200 | 200 | 999999 | 999999 | 999999 | 999999 | 999999 | 200 | 200 | 200 | 99999 | 999999 | 999999 | 99999 | 999999 | 999999 | 99999 | 999999 | 999999 | 999999 | 999999 | 999999 | 999999 | 999999 | 999999 | 999999 | 999999 | 99999 | 99999 | 99999 | 99999 | 99999 | 99999 | 800 | 999999 | 999999 | 99999 | 999999 | 11 | 99999 | 999999 | 99999 | 99999 | 99999 | 16 | 42 | 212 | Teach Line | 5h70°C | 99999 | 160 | 200-200-190-185-180 | 56 | 18 | 99999 | 999999 | 63 | 99999 | 0.91 | 7.8 | 404 | 0.5 | 0.8 | 1.2 | 99999 | 2.4 | 99999 | 34 | 99999 | 36 | 37
QM-321-M | 0 | 0 | 0 | 0 | 0 | 0 | 100 | 0 | 0 | 0 | 0 | 0 | 30 | 0 | 0 | 0 | 0 | 40 | 0 | 0 | 0 | 0 | 0 | 0 | 0 | 0 | 0 | 0 | 0 | 0 | 0 | 0 | 0 | 0 | 0 | 0 | 85 | 0 | 0 | 0 | 0 | 20 | 0 | 0 | 0 | 0 | 0 | 0 | 0 | 0.5 | 0.5 | 0 | 0.4 | 0 | 0 | 0 | 0 | 0.4 | 0 | 0 | 0 | 0 | 0 | 0 | 0 | 0 | 0 | 0 | 0 | 3 | 0 | 0 | 0 | 0 | 0 | 0 | 0 | 0 | 0 | 0 | 0 | 0 | 0 | 0 | 0 | 0 | 0 | 0 | 0 | 0 | 0 | 0 | 0 | 0 | 0 | 0 | 2 | 0 | 0 | 0 | 0 | 0 | 0 | 0 | 6 | 0 | 287.8 | 0 | 0 | 0 | 0 | 0 | 0 | 0 | 0 | 0 | 0 | 0 | 0 | 0 | 0 | 0 | 0 | 0 | 0 | 0 | 0 | 0 | 0 | Krupp F2000 | 0.8 | Collin | injection huile | 99999 | 999999 | 999999 | 165 | 170 | 175 | 180 | 185 | 190 | 200 | 200 | 200 | 999999 | 999999 | 999999 | 999999 | 999999 | 200 | 200 | 200 | 99999 | 999999 | 999999 | 99999 | 999999 | 999999 | 99999 | 999999 | 999999 | 999999 | 999999 | 999999 | 999999 | 999999 | 999999 | 999999 | 999999 | 99999 | 99999 | 99999 | 99999 | 99999 | 99999 | 800 | 999999 | 999999 | 99999 | 999999 | 11 | 99999 | 999999 | 99999 | 99999 | 99999 | 14 | 36 | 210 | Teach Line | 5h70°C | 99999 | 160 | 200-200-190-185-180 | 49 | 17 | 99999 | 999999 | 59 | 99999 | 0.92 | 6.2 | 490 | 0.5 | 0.8 | 1.1 | 99999 | 2.1 | 99999 | 42 | 99999 | 42 | 47
QM-322-A | 0 | 0 | 0 | 0 | 0 | 0 | 100 | 0 | 0 | 0 | 0 | 0 | 30 | 0 | 0 | 0 | 0 | 40 | 0 | 0 | 0 | 0 | 0 | 0 | 0 | 0 | 0 | 0 | 0 | 0 | 0 | 0 | 0 | 0 | 0 | 0 | 85 | 0 | 0 | 0 | 0 | 20 | 0 | 0 | 0 | 0 | 0 | 0 | 0 | 0.5 | 0 | 0 | 0.4 | 0 | 0 | 0 | 0 | 0.4 | 0 | 0 | 0 | 0 | 0 | 0 | 0 | 0 | 0 | 0 | 0 | 3 | 0 | 0 | 0 | 0 | 0 | 0 | 0 | 0 | 0 | 0 | 0 | 0 | 0 | 0 | 0 | 0 | 0 | 0 | 0 | 0 | 0 | 0 | 0 | 0 | 0 | 0 | 5.5 | 0 | 0 | 0 | 0 | 0 | 0 | 2.8 | 0 | 0 | 287.6 | 0 | 0 | 0 | 0 | 0 | 0 | 0 | 0 | 0 | 0 | 0 | 0 | 0 | 0 | 0 | 0 | 0 | 0 | 0 | 0 | 0 | 0 | Krupp F2000 | 0.75 | Collin | injection huile | 99999 | 999999 | 999999 | 165 | 170 | 175 | 180 | 185 | 190 | 200 | 200 | 200 | 999999 | 999999 | 999999 | 999999 | 999999 | 200 | 200 | 200 | 99999 | 999999 | 999999 | 99999 | 999999 | 999999 | 99999 | 999999 | 999999 | 999999 | 999999 | 999999 | 999999 | 999999 | 999999 | 999999 | 999999 | 99999 | 99999 | 99999 | 99999 | 99999 | 99999 | 800 | 999999 | 999999 | 99999 | 999999 | 11 | 99999 | 999999 | 99999 | 99999 | 180 | 14.5 | 50 | 210 | Teach Line | 1 nuit à 60°C | 99999 | 160 | 200-200-190-185-180 | 47 | 18 | 99999 | 999999 | 63 | 99999 | 0.91 | 7.1 | 404 | 0.6 | 0.8 | 1.2 | 1.7 | 2.3 | 99999 | 42 | 99999 | 44 | 45
QM-322-B | 0 | 0 | 0 | 0 | 0 | 0 | 100 | 0 | 0 | 0 | 0 | 0 | 30 | 0 | 0 | 0 | 0 | 40 | 0 | 0 | 0 | 0 | 0 | 0 | 0 | 0 | 0 | 0 | 0 | 0 | 0 | 0 | 0 | 0 | 0 | 0 | 85 | 0 | 0 | 0 | 0 | 20 | 0 | 0 | 0 | 0 | 0 | 0 | 0 | 1.5 | 0 | 0 | 0.4 | 0 | 0 | 0 | 0 | 0 | 0.4 | 0 | 0 | 0 | 0 | 0 | 0 | 0 | 0 | 0 | 0 | 3 | 0 | 0 | 0 | 0 | 0 | 0 | 0 | 0 | 0 | 0 | 0 | 0 | 0 | 0 | 0 | 0 | 0 | 0 | 0 | 0 | 0 | 0 | 0 | 0 | 0 | 0 | 5.5 | 0 | 0 | 0 | 0 | 0 | 0 | 2.8 | 0 | 0 | 288.6 | 0 | 0 | 0 | 0 | 0 | 0 | 0 | 0 | 0 | 0 | 0 | 0 | 0 | 0 | 0 | 0 | 0 | 0 | 0 | 0 | 0 | 0 | Krupp F2000 | 0.75 | Collin | injection huile | 99999 | 999999 | 999999 | 165 | 170 | 175 | 180 | 185 | 190 | 200 | 200 | 200 | 999999 | 999999 | 999999 | 999999 | 999999 | 200 | 200 | 200 | 99999 | 999999 | 999999 | 99999 | 999999 | 999999 | 99999 | 999999 | 999999 | 999999 | 999999 | 999999 | 999999 | 999999 | 999999 | 999999 | 999999 | 99999 | 99999 | 99999 | 99999 | 99999 | 99999 | 800 | 999999 | 999999 | 99999 | 999999 | 11 | 99999 | 999999 | 99999 | 99999 | 180 | 14 | 49 | 210 | Teach Line | 1 nuit à 60°C | 99999 | 160 | 200-200-190-185-180 | 38 | 11.5 | 99999 | 999999 | 63 | 99999 | 0.91 | 7.5 | 420 | 0.5 | 0.8 | 1.1 | 1.7 | 2.3 | 99999 | 32 | 99999 | 40 | 38
QM-322-C | 0 | 0 | 0 | 0 | 0 | 0 | 100 | 0 | 0 | 0 | 0 | 0 | 30 | 0 | 0 | 0 | 0 | 40 | 0 | 0 | 0 | 0 | 0 | 0 | 0 | 0 | 0 | 0 | 0 | 0 | 0 | 0 | 0 | 0 | 0 | 0 | 85 | 0 | 0 | 0 | 0 | 20 | 0 | 0 | 0 | 0 | 0 | 0 | 0 | 1.5 | 0 | 0 | 0.4 | 0 | 0 | 0 | 0 | 0 | 0.4 | 0 | 0 | 0 | 0 | 0 | 0 | 0 | 0 | 0 | 0 | 3 | 0 | 0 | 0 | 0 | 0 | 0 | 0 | 0 | 0 | 0 | 0 | 0 | 0 | 0 | 0 | 0 | 0 | 0 | 0 | 0 | 0 | 0 | 0 | 0 | 0 | 0 | 5.5 | 0 | 0 | 0 | 0 | 0 | 0 | 2.8 | 0 | 0 | 288.6 | 0 | 0 | 0 | 0 | 0 | 0 | 0 | 0 | 0 | 0 | 0 | 0 | 0 | 0 | 0 | 0 | 0 | 0 | 0 | 0 | 0 | 0 | Krupp F2000 | 0.75 | Collin | injection huile | 99999 | 999999 | 999999 | 165 | 170 | 175 | 180 | 185 | 190 | 200 | 200 | 200 | 999999 | 999999 | 999999 | 999999 | 999999 | 200 | 200 | 200 | 99999 | 999999 | 999999 | 99999 | 999999 | 999999 | 99999 | 999999 | 999999 | 999999 | 999999 | 999999 | 999999 | 999999 | 999999 | 999999 | 999999 | 99999 | 99999 | 99999 | 99999 | 99999 | 99999 | 800 | 999999 | 999999 | 99999 | 999999 | 11 | 99999 | 999999 | 99999 | 99999 | 180 | 14.5 | 49 | 210 | Teach Line | 1 nuit à 60°C | 99999 | 160 | 200-200-190-185-180 | 38 | 11.5 | 99999 | 999999 | 64 | 99999 | 0.91 | 7.4 | 404 | 0.5 | 0.8 | 1.1 | 1.7 | 2.4 | 99999 | 35 | 99999 | 39 | 37
QM-322-D | 0 | 0 | 0 | 0 | 0 | 0 | 100 | 0 | 0 | 0 | 0 | 0 | 30 | 0 | 0 | 0 | 0 | 40 | 0 | 0 | 0 | 0 | 0 | 0 | 0 | 0 | 0 | 0 | 0 | 0 | 0 | 0 | 0 | 0 | 0 | 0 | 85 | 0 | 0 | 0 | 0 | 20 | 0 | 0 | 0 | 0 | 0 | 0 | 1.5 | 0 | 0 | 0 | 0.4 | 0 | 0 | 0 | 0 | 0 | 0.4 | 0 | 0 | 0 | 0 | 0 | 0 | 0 | 0 | 0 | 0 | 3 | 0 | 0 | 0 | 0 | 0 | 0 | 0 | 0 | 0 | 0 | 0 | 0 | 0 | 0 | 0 | 0 | 0 | 0 | 0 | 0 | 0 | 0 | 0 | 0 | 0 | 0 | 5.5 | 0 | 0 | 0 | 0 | 0 | 0 | 2.8 | 0 | 0 | 288.6 | 0 | 0 | 0 | 0 | 0 | 0 | 0 | 0 | 0 | 0 | 0 | 0 | 0 | 0 | 0 | 0 | 0 | 0 | 0 | 0 | 0 | 0 | Krupp F2000 | 0.75 | Collin | injection huile | 99999 | 999999 | 999999 | 165 | 170 | 175 | 180 | 185 | 190 | 200 | 200 | 200 | 999999 | 999999 | 999999 | 999999 | 999999 | 200 | 200 | 200 | 99999 | 999999 | 999999 | 99999 | 999999 | 999999 | 99999 | 999999 | 999999 | 999999 | 999999 | 999999 | 999999 | 999999 | 999999 | 999999 | 999999 | 99999 | 99999 | 99999 | 99999 | 99999 | 99999 | 800 | 999999 | 999999 | 99999 | 999999 | 11 | 99999 | 999999 | 99999 | 99999 | 180 | 14 | 50 | 210 | Teach Line | 1 nuit à 60°C | 99999 | 160 | 200-200-190-185-180 | 45 | 17 | 99999 | 999999 | 64 | 99999 | 0.91 | 7.5 | 388 | 0.5 | 0.8 | 1.2 | 1.7 | 2.4 | 99999 | 31 | 99999 | 34 | 41
QM-322-EF0 | 0 | 0 | 0 | 0 | 0 | 0 | 100 | 0 | 0 | 0 | 0 | 0 | 30 | 0 | 0 | 0 | 0 | 40 | 0 | 0 | 0 | 0 | 0 | 0 | 0 | 0 | 0 | 0 | 0 | 0 | 0 | 0 | 0 | 0 | 0 | 0 | 85 | 0 | 0 | 0 | 0 | 20 | 0 | 0 | 0 | 0 | 0 | 0 | 3 | 0 | 0 | 0 | 0.4 | 0 | 0 | 0 | 0 | 0 | 0.4 | 0 | 0 | 0 | 0 | 0 | 0 | 0 | 0 | 0 | 0 | 3 | 0 | 0 | 0 | 0 | 0 | 0 | 0 | 0 | 0 | 0 | 0 | 0 | 0 | 0 | 0 | 0 | 0 | 0 | 0 | 0 | 0 | 0 | 0 | 0 | 0 | 0 | 5.5 | 0 | 0 | 0 | 0 | 0 | 0 | 2.8 | 0 | 0 | 290.1 | 0 | 0 | 0 | 0 | 0 | 0 | 0 | 0 | 0 | 0 | 0 | 0 | 0 | 0 | 0 | 0 | 0 | 0 | 0 | 0 | 0 | 0 | Krupp F2000 | 0.75 | Collin | injection huile | 99999 | 999999 | 999999 | 165 | 170 | 175 | 180 | 185 | 190 | 200 | 200 | 200 | 999999 | 999999 | 999999 | 999999 | 999999 | 200 | 200 | 200 | 99999 | 999999 | 999999 | 99999 | 999999 | 999999 | 99999 | 999999 | 999999 | 999999 | 999999 | 999999 | 999999 | 999999 | 999999 | 999999 | 999999 | 99999 | 99999 | 99999 | 99999 | 99999 | 99999 | 800 | 999999 | 999999 | 99999 | 999999 | 11 | 99999 | 999999 | 99999 | 99999 | 180 | 14 | 49 | 210 | Teach Line | 1 nuit à 60°C | 99999 | 160 | 200-200-190-185-180 | 42 | 14 | 99999 | 999999 | 60 | 99999 | 0.91 | 6.5 | 366 | 0.4 | 0.7 | 1 | 1.5 | 2.1 | 99999 | 29 | 99999 | 34 | 34
QM-322-EF1 | 0 | 0 | 0 | 0 | 0 | 0 | 100 | 0 | 0 | 0 | 0 | 0 | 30 | 0 | 0 | 0 | 0 | 40 | 0 | 0 | 0 | 0 | 0 | 0 | 0 | 0 | 0 | 0 | 0 | 0 | 0 | 0 | 0 | 0 | 0 | 0 | 85 | 0 | 0 | 0 | 0 | 20 | 0 | 0 | 0 | 0 | 0 | 0 | 3 | 0 | 0 | 0 | 0.4 | 0 | 0 | 0 | 0 | 0 | 0.4 | 0 | 0 | 0 | 0 | 0 | 0 | 0 | 0 | 0 | 0 | 3 | 0 | 0 | 0 | 0 | 0 | 0 | 0 | 0 | 0 | 0 | 0 | 0 | 0 | 0 | 0 | 0 | 0 | 0 | 0 | 0 | 0 | 0 | 0 | 0 | 0 | 0 | 5.5 | 0 | 0 | 0 | 0 | 0 | 0 | 2.8 | 0 | 0 | 290.1 | 0 | 0 | 0 | 0 | 0 | 0 | 0 | 0 | 0 | 0 | 0 | 0 | 0 | 0 | 0 | 0 | 0 | 0 | 0 | 0 | 0 | 0 | Krupp F2000 | 0.75 | Collin | injection huile | 99999 | 999999 | 999999 | 165 | 170 | 175 | 180 | 185 | 190 | 200 | 200 | 200 | 999999 | 999999 | 999999 | 999999 | 999999 | 200 | 200 | 200 | 99999 | 999999 | 999999 | 99999 | 999999 | 999999 | 99999 | 999999 | 999999 | 999999 | 999999 | 999999 | 999999 | 999999 | 999999 | 999999 | 999999 | 99999 | 99999 | 99999 | 99999 | 99999 | 99999 | 800 | 999999 | 999999 | 99999 | 999999 | 11 | 99999 | 999999 | 99999 | 99999 | 180 | 13.5 | 49 | 211 | Teach Line | 1 nuit à 60°C | 99999 | 160 | 200-200-190-185-180 | 41 | 13.5 | 99999 | 999999 | 62 | 99999 | 0.92 | 6.7 | 372 | 0.5 | 0.8 | 1.1 | 1.6 | 2.3 | 99999 | 32 | 99999 | 36 | 35
QM-322-EF2 | 0 | 0 | 0 | 0 | 0 | 0 | 100 | 0 | 0 | 0 | 0 | 0 | 30 | 0 | 0 | 0 | 0 | 40 | 0 | 0 | 0 | 0 | 0 | 0 | 0 | 0 | 0 | 0 | 0 | 0 | 0 | 0 | 0 | 0 | 0 | 0 | 85 | 0 | 0 | 0 | 0 | 20 | 0 | 0 | 0 | 0 | 0 | 0 | 3 | 0 | 0 | 0 | 0.4 | 0 | 0 | 0 | 0 | 0 | 0.4 | 0 | 0 | 0 | 0 | 0 | 0 | 0 | 0 | 0 | 0 | 3 | 0 | 0 | 0 | 0 | 0 | 0 | 0 | 0 | 0 | 0 | 0 | 0 | 0 | 0 | 0 | 0 | 0 | 0 | 0 | 0 | 0 | 0 | 0 | 0 | 0 | 0 | 5.5 | 0 | 0 | 0 | 0 | 0 | 0 | 2.8 | 0 | 0 | 290.1 | 0 | 0 | 0 | 0 | 0 | 0 | 0 | 0 | 0 | 0 | 0 | 0 | 0 | 0 | 0 | 0 | 0 | 0 | 0 | 0 | 0 | 0 | Krupp F2000 | 0.75 | Collin | injection huile | 99999 | 999999 | 999999 | 165 | 170 | 175 | 180 | 185 | 190 | 200 | 200 | 200 | 999999 | 999999 | 999999 | 999999 | 999999 | 200 | 200 | 200 | 99999 | 999999 | 999999 | 99999 | 999999 | 999999 | 99999 | 999999 | 999999 | 999999 | 999999 | 999999 | 999999 | 999999 | 999999 | 999999 | 999999 | 99999 | 99999 | 99999 | 99999 | 99999 | 99999 | 800 | 999999 | 999999 | 99999 | 999999 | 11 | 99999 | 999999 | 99999 | 99999 | 180 | 14 | 47 | 211 | Teach Line | 1 nuit à 60°C | 99999 | 160 | 200-200-190-185-180 | 40 | 13 | 99999 | 999999 | 63 | 99999 | 0.91 | 7 | 381 | 0.5 | 0.8 | 1.2 | 1.7 | 2.4 | 99999 | 32 | 99999 | 39 | 41
QM-322-G | 0 | 0 | 0 | 0 | 0 | 0 | 100 | 0 | 0 | 0 | 0 | 0 | 30 | 0 | 0 | 0 | 0 | 40 | 0 | 0 | 0 | 0 | 0 | 0 | 0 | 0 | 0 | 0 | 0 | 0 | 0 | 0 | 0 | 0 | 0 | 0 | 85 | 0 | 0 | 0 | 0 | 20 | 0 | 0 | 0 | 0 | 0 | 0 | 0 | 0.5 | 0 | 0 | 0.4 | 0 | 0 | 0 | 0 | 0 | 0.4 | 0 | 0 | 0 | 0 | 0 | 0 | 0 | 0 | 0 | 0 | 3 | 0 | 0 | 0 | 0 | 0 | 0 | 0 | 0 | 0 | 0 | 0 | 0 | 0 | 0 | 0 | 0 | 0 | 0 | 0 | 0 | 0 | 0 | 0 | 0 | 0 | 0 | 5.5 | 0 | 0 | 0 | 0 | 0 | 0 | 2.8 | 0 | 0 | 287.6 | 0 | 0 | 0 | 0 | 0 | 0 | 0 | 0 | 0 | 0 | 0 | 0 | 0 | 0 | 0 | 0 | 0 | 0 | 0 | 0 | 0 | 0 | Krupp F2000 | 0.75 | Collin | injection huile | 99999 | 999999 | 999999 | 165 | 170 | 175 | 180 | 185 | 190 | 200 | 200 | 200 | 999999 | 999999 | 999999 | 999999 | 999999 | 200 | 200 | 200 | 99999 | 999999 | 999999 | 99999 | 999999 | 999999 | 99999 | 999999 | 999999 | 999999 | 999999 | 999999 | 999999 | 999999 | 999999 | 999999 | 999999 | 99999 | 99999 | 99999 | 99999 | 99999 | 99999 | 800 | 999999 | 999999 | 99999 | 999999 | 11 | 99999 | 999999 | 99999 | 99999 | 180 | 13.5 | 49 | 210 | Teach Line | 1 nuit à 60°C | 99999 | 160 | 200-200-190-185-180 | 48 | 18.5 | 99999 | 999999 | 63 | 99999 | 0.92 | 6.8 | 391 | 0.5 | 0.8 | 1.1 | 1.7 | 2.3 | 99999 | 32 | 99999 | 39 | 44
QM-322-H | 0 | 0 | 0 | 0 | 0 | 0 | 100 | 0 | 0 | 0 | 0 | 0 | 30 | 0 | 0 | 0 | 0 | 40 | 0 | 0 | 0 | 0 | 0 | 0 | 0 | 0 | 0 | 0 | 0 | 0 | 0 | 0 | 0 | 0 | 0 | 0 | 85 | 0 | 0 | 0 | 0 | 20 | 0 | 0 | 0 | 0 | 0 | 0 | 1.5 | 0 | 0 | 0 | 0.4 | 0 | 0 | 0 | 0 | 0 | 0.4 | 0 | 0 | 0 | 0 | 0 | 0 | 0 | 0 | 0 | 0 | 0 | 0 | 0 | 0 | 0 | 0 | 0 | 0 | 0 | 0 | 0 | 0 | 0 | 0 | 0 | 0 | 0 | 0 | 0 | 0 | 0 | 0 | 0 | 0 | 0 | 0 | 0 | 5.5 | 0 | 0 | 0 | 0 | 0 | 0 | 2.8 | 0 | 0 | 285.6 | 0 | 0 | 0 | 0 | 0 | 0 | 0 | 0 | 0 | 0 | 0 | 0 | 0 | 0 | 0 | 0 | 0 | 0 | 0 | 0 | 0 | 0 | Krupp F2000 | 0.75 | Collin | injection huile | 99999 | 999999 | 999999 | 165 | 170 | 175 | 180 | 185 | 190 | 200 | 200 | 200 | 999999 | 999999 | 999999 | 999999 | 999999 | 200 | 200 | 200 | 99999 | 999999 | 999999 | 99999 | 999999 | 999999 | 99999 | 999999 | 999999 | 999999 | 999999 | 999999 | 999999 | 999999 | 999999 | 999999 | 999999 | 99999 | 99999 | 99999 | 99999 | 99999 | 99999 | 800 | 999999 | 999999 | 99999 | 999999 | 11 | 99999 | 999999 | 99999 | 99999 | 180 | 14 | 50 | 210 | Teach Line | 1 nuit à 60°C | 99999 | 160 | 200-200-190-185-180 | 43 | 14.5 | 99999 | 999999 | 62 | 99999 | 0.91 | 6.7 | 394 | 0.5 | 0.8 | 1.1 | 1.6 | 2.3 | 99999 | 36 | 99999 | 33 | 41
QM-322-I | 0 | 0 | 0 | 0 | 0 | 0 | 100 | 0 | 0 | 0 | 0 | 0 | 30 | 0 | 0 | 0 | 0 | 40 | 0 | 0 | 0 | 0 | 0 | 0 | 0 | 0 | 0 | 0 | 0 | 0 | 0 | 0 | 0 | 0 | 0 | 0 | 85 | 0 | 0 | 0 | 0 | 20 | 0 | 0 | 0 | 0 | 0 | 0 | 1.5 | 0 | 0 | 0 | 0.4 | 0 | 0 | 0 | 0 | 0 | 0.4 | 0 | 0 | 0 | 0 | 0 | 0 | 0 | 0 | 0 | 0 | 3 | 0 | 0 | 0 | 0 | 0 | 0 | 0 | 0 | 0 | 0 | 0 | 0 | 0 | 0 | 0 | 0 | 0 | 0 | 0 | 0 | 0 | 0 | 0 | 0 | 0 | 0 | 5.5 | 0 | 0 | 0 | 0 | 0 | 0 | 2.8 | 0 | 0 | 288.6 | 0 | 0 | 0 | 0 | 0 | 0 | 0 | 0 | 0 | 0 | 0 | 0 | 0 | 0 | 0 | 0 | 0 | 0 | 0 | 0 | 0 | 0 | Krupp F2000 | 0.75 | Collin | injection huile | 99999 | 999999 | 999999 | 165 | 170 | 175 | 180 | 185 | 190 | 200 | 200 | 200 | 999999 | 999999 | 999999 | 999999 | 999999 | 200 | 200 | 200 | 99999 | 999999 | 999999 | 99999 | 999999 | 999999 | 99999 | 999999 | 999999 | 999999 | 999999 | 999999 | 999999 | 999999 | 999999 | 999999 | 999999 | 99999 | 99999 | 99999 | 99999 | 99999 | 99999 | 800 | 999999 | 999999 | 99999 | 999999 | 11 | 99999 | 999999 | 99999 | 99999 | 180 | 13 | 50 | 211 | Teach Line | 1 nuit à 60°C | 99999 | 160 | 200-200-190-185-180 | 43 | 14.5 | 99999 | 999999 | 62 | 99999 | 0.91 | 6.8 | 383 | 0.5 | 0.8 | 1.1 | 1.6 | 2.3 | 99999 | 33 | 99999 | 37 | 38
QM-323-A | 0 | 0 | 0 | 0 | 0 | 0 | 100 | 0 | 0 | 0 | 0 | 0 | 30 | 0 | 0 | 0 | 0 | 40 | 0 | 0 | 0 | 0 | 0 | 0 | 0 | 0 | 0 | 0 | 0 | 0 | 0 | 0 | 0 | 0 | 0 | 0 | 85 | 0 | 0 | 0 | 0 | 20 | 0 | 0 | 0 | 0 | 0 | 0 | 1.5 | 0 | 0 | 0 | 0.4 | 0 | 0 | 0 | 0 | 0 | 0.4 | 0 | 0 | 0 | 0 | 0 | 0 | 0 | 0 | 0 | 0 | 3 | 0 | 0 | 0 | 0 | 0 | 0 | 0 | 0 | 0 | 0 | 0 | 0 | 0 | 0 | 0 | 0 | 0 | 0 | 0 | 0 | 0 | 0 | 0 | 0 | 0 | 0 | 0 | 0 | 0 | 0 | 0 | 0 | 0 | 2.8 | 0 | 0 | 288.6 | 0 | 0 | 0 | 0 | 0 | 0 | 0 | 0 | 0 | 0 | 0 | 0 | 0 | 0 | 0 | 0 | 0 | 0 | 0 | 0 | 0 | 0 | Krupp F2000 | 0.75 | Collin | injection huile | 99999 | 999999 | 999999 | 165 | 170 | 175 | 180 | 185 | 190 | 200 | 200 | 200 avec soufflette | 999999 | 999999 | 999999 | 999999 | 999999 | 200 | 200 | 200 | 30 | 999999 | 999999 | 99999 | 999999 | 999999 | 99999 | 999999 | 999999 | 999999 | 999999 | 999999 | 999999 | 999999 | 999999 | 999999 | 999999 | 99999 | 99999 | 53 | 99999 | 99999 | 99999 | 900 | 999999 | 999999 | 99999 | 999999 | 11 | 65 | 999999 | 99999 | 99999 | 180 | 17 | 47 | 211 | Teach Line | 1 nuit à 60°C | 0.08 | 160 | 200-200-190-185-180 | 52 | 17 | 2 | 999999 | 64 | 99999 | 0.9272333 | 5.97 | 362.88 | 0.61 | 0.86 | 1.17 | 99999 | 2.31 | 99999 | 99999 | 36 | 41 | 99999
QM-323-B | 0 | 0 | 0 | 0 | 0 | 0 | 100 | 0 | 0 | 0 | 0 | 0 | 30 | 0 | 0 | 0 | 0 | 40 | 0 | 0 | 0 | 0 | 0 | 0 | 0 | 0 | 0 | 0 | 0 | 0 | 0 | 0 | 0 | 0 | 0 | 0 | 85 | 0 | 0 | 0 | 0 | 20 | 0 | 0 | 0 | 0 | 0 | 0 | 1.5 | 0 | 0 | 0 | 0 | 0 | 0 | 0 | 0 | 0 | 0.435 | 0 | 0 | 0 | 0 | 0 | 0 | 0 | 0 | 0 | 0 | 3 | 0 | 0 | 0 | 0 | 0 | 0 | 0 | 0 | 0.58 | 0 | 0 | 0 | 0 | 0 | 0.725 | 1.455 | 0.145 | 0 | 0 | 0 | 0 | 0 | 0 | 0 | 0 | 0 | 0 | 0 | 0 | 0 | 0 | 0 | 0 | 2.8 | 0 | 0 | 291.14 | 0 | 0 | 0 | 0 | 0 | 0 | 0 | 0 | 0 | 0 | 0 | 0 | 0 | 0 | 0 | 0 | 0 | 0 | 0 | 0 | 0 | 0 | Krupp F2000 | 0.75 | Collin | injection huile | 99999 | 999999 | 999999 | 165 | 170 | 175 | 180 | 185 | 190 | 200 | 200 | 200 avec soufflette | 999999 | 999999 | 999999 | 999999 | 999999 | 200 | 200 | 200 | 30 | 999999 | 999999 | 99999 | 999999 | 999999 | 99999 | 999999 | 999999 | 999999 | 999999 | 999999 | 999999 | 999999 | 999999 | 999999 | 999999 | 99999 | 99999 | 54 | 99999 | 99999 | 99999 | 900 | 999999 | 999999 | 99999 | 999999 | 11 | 80 | 999999 | 99999 | 99999 | 180 | 16.3 | 49 | 209 | Teach Line | 1 nuit à 60°C | 99999 | 160 | 200-200-190-185-180 | 49 | 17 | 2 | 999999 | 65.66667 | 99999 | 0.9238667 | 7.12 | 376.92 | 0.67 | 0.95 | 1.29 | 99999 | 2.52 | 99999 | 99999 | 41 | 43 | 99999
QM-323-C | 0 | 0 | 0 | 0 | 0 | 0 | 100 | 0 | 0 | 0 | 0 | 0 | 30 | 0 | 0 | 0 | 0 | 40 | 0 | 0 | 0 | 0 | 0 | 0 | 0 | 0 | 0 | 0 | 0 | 0 | 0 | 0 | 0 | 0 | 0 | 0 | 85 | 0 | 0 | 0 | 0 | 20 | 0 | 0 | 0 | 0 | 0 | 0 | 1.5 | 0 | 0 | 0 | 0 | 0 | 0 | 0 | 0 | 0 | 0.435 | 0 | 0 | 0 | 0 | 0 | 0 | 0 | 0 | 0 | 0 | 3 | 0 | 0 | 0 | 0 | 0 | 0 | 0 | 0 | 0.58 | 0 | 0 | 0 | 0 | 0 | 0.725 | 1.455 | 0.145 | 0 | 0 | 0 | 0 | 0 | 0 | 0 | 0 | 0 | 0 | 0 | 0 | 0 | 0 | 0 | 0 | 2.8 | 0 | 0 | 291.14 | 0 | 0 | 0 | 0 | 0 | 0 | 0 | 0 | 0 | 0 | 0 | 0 | 0 | 0 | 0 | 0 | 0 | 0 | 0 | 0 | 0 | 0 | Krupp F2000 | 0.75 | Collin | injection huile | 99999 | 999999 | 999999 | 165 | 170 | 175 | 180 | 185 | 190 | 200 | 200 | 200 avec soufflette | 999999 | 999999 | 999999 | 999999 | 999999 | 200 | 200 | 200 | 30 | 999999 | 999999 | 99999 | 999999 | 999999 | 99999 | 999999 | 999999 | 999999 | 999999 | 999999 | 999999 | 999999 | 999999 | 999999 | 999999 | 99999 | 99999 | 54 | 99999 | 99999 | 99999 | 900 | 999999 | 999999 | 99999 | 999999 | 11 | 92 | 999999 | 99999 | 99999 | 180 | 15.8 | 49 | 208 | Teach Line | 1 nuit à 60°C | 99999 | 160 | 200-200-190-185-180 | 50 | 19 | 2 | 999999 | 61 | 99999 | 0.9162333 | 6.56 | 378.47 | 0.59 | 0.83 | 1.12 | 99999 | 2.22 | 99999 | 99999 | 39 | 44 | 99999
QM-323-D | 0 | 0 | 0 | 0 | 0 | 0 | 100 | 0 | 0 | 0 | 0 | 0 | 30 | 0 | 0 | 0 | 0 | 40 | 0 | 0 | 0 | 0 | 0 | 0 | 0 | 0 | 0 | 0 | 0 | 0 | 0 | 0 | 0 | 0 | 0 | 0 | 85 | 0 | 0 | 0 | 0 | 20 | 0 | 0 | 0 | 0 | 0 | 0 | 1.5 | 0 | 0 | 0 | 0 | 0 | 0 | 0 | 0 | 0 | 0.435 | 0 | 0 | 0 | 0 | 0 | 0 | 0 | 0 | 0 | 0 | 3 | 0 | 0 | 0 | 0 | 0 | 0 | 0 | 0 | 0.58 | 0 | 0 | 0 | 0 | 0 | 0 | 1.455 | 0.145 | 0 | 0 | 0 | 0 | 0 | 0 | 0 | 0 | 0 | 0 | 0 | 0 | 0 | 0 | 0 | 0 | 2.8 | 0 | 0 | 290.415 | 0 | 0 | 0 | 0 | 0 | 0 | 0 | 0 | 0 | 0 | 0 | 0 | 0 | 0 | 0 | 0 | 0 | 0 | 0 | 0 | 0 | 0 | Krupp F2000 | 0.75 | Collin | injection huile | 99999 | 999999 | 999999 | 165 | 170 | 175 | 180 | 185 | 190 | 200 | 200 | 200 avec soufflette | 999999 | 999999 | 999999 | 999999 | 999999 | 200 | 200 | 200 | 30 | 999999 | 999999 | 99999 | 999999 | 999999 | 99999 | 999999 | 999999 | 999999 | 999999 | 999999 | 999999 | 999999 | 999999 | 999999 | 999999 | 99999 | 99999 | 54 | 99999 | 99999 | 99999 | 900 | 999999 | 999999 | 99999 | 999999 | 11 | 61 | 999999 | 99999 | 99999 | 180 | 15.5 | 48 | 210 | Teach Line | 1 nuit à 60°C | 99999 | 160 | 200-200-190-185-180 | 50 | 19 | 2 | 999999 | 63 | 99999 | 0.9054333 | 7.01 | 382.58 | 0.61 | 0.86 | 1.17 | 99999 | 2.33 | 99999 | 99999 | 36 | 46 | 99999
QM-323-E | 0 | 0 | 0 | 0 | 0 | 0 | 100 | 0 | 0 | 0 | 0 | 0 | 30 | 0 | 0 | 0 | 0 | 40 | 0 | 0 | 0 | 0 | 0 | 0 | 0 | 0 | 0 | 0 | 0 | 0 | 0 | 0 | 0 | 0 | 0 | 0 | 85 | 0 | 0 | 0 | 0 | 20 | 0 | 0 | 0 | 0 | 0 | 0 | 1.5 | 0 | 0 | 0 | 0 | 0 | 0 | 0 | 0 | 0 | 0.435 | 0 | 0 | 0 | 0 | 0 | 0 | 0 | 0 | 0 | 0 | 3 | 0 | 0 | 0 | 0 | 0 | 0 | 0 | 0 | 0.58 | 0 | 0 | 0 | 0 | 0 | 0.725 | 0 | 0.145 | 0 | 0 | 0 | 0 | 0 | 0 | 0 | 0 | 0 | 0 | 0 | 0 | 0 | 0 | 0 | 0 | 2.8 | 0 | 0 | 289.685 | 0 | 0 | 0 | 0 | 0 | 0 | 0 | 0 | 0 | 0 | 0 | 0 | 0 | 0 | 0 | 0 | 0 | 0 | 0 | 0 | 0 | 0 | Krupp F2000 | 0.75 | Collin | injection huile | 99999 | 999999 | 999999 | 165 | 170 | 175 | 180 | 185 | 190 | 200 | 200 | 200 avec soufflette | 999999 | 999999 | 999999 | 999999 | 999999 | 200 | 200 | 200 | 30 | 999999 | 999999 | 99999 | 999999 | 999999 | 99999 | 999999 | 999999 | 999999 | 999999 | 999999 | 999999 | 999999 | 999999 | 999999 | 999999 | 99999 | 99999 | 54 | 99999 | 99999 | 99999 | 900 | 999999 | 999999 | 99999 | 999999 | 11 | 60 | 999999 | 99999 | 99999 | 180 | 15 | 50 | 209 | Teach Line | 1 nuit à 60°C | 99999 | 160 | 200-200-190-185-180 | 50 | 19 | 2 | 999999 | 61 | 99999 | 0.9159333 | 6.99 | 382.32 | 0.61 | 0.87 | 1.18 | 99999 | 2.37 | 99999 | 99999 | 36 | 38 | 99999
QM-323-F | 0 | 0 | 0 | 0 | 0 | 0 | 100 | 0 | 0 | 0 | 0 | 0 | 30 | 0 | 0 | 0 | 0 | 40 | 0 | 0 | 0 | 0 | 0 | 0 | 0 | 0 | 0 | 0 | 0 | 0 | 0 | 0 | 0 | 0 | 0 | 0 | 85 | 0 | 0 | 0 | 0 | 20 | 0 | 0 | 0 | 0 | 0 | 0 | 1.5 | 0 | 0 | 0 | 0 | 0 | 0 | 0 | 0 | 0 | 0.435 | 0 | 0 | 0 | 0 | 0 | 0 | 0 | 0 | 0 | 0 | 3 | 0 | 0 | 0 | 0 | 0 | 0 | 0 | 0 | 0 | 0 | 0 | 0 | 0 | 0 | 0.725 | 1.455 | 0 | 0 | 0 | 0 | 0 | 0 | 0 | 0 | 0 | 0 | 0 | 0 | 0 | 0 | 0 | 0 | 0 | 2.8 | 0 | 0 | 290.415 | 0 | 0 | 0 | 0 | 0 | 0 | 0 | 0 | 0 | 0 | 0 | 0 | 0 | 0 | 0 | 0 | 0 | 0 | 0 | 0 | 0 | 0 | Krupp F2000 | 0.75 | Collin | injection huile | 99999 | 999999 | 999999 | 165 | 170 | 175 | 180 | 185 | 190 | 200 | 200 | 200 avec soufflette | 999999 | 999999 | 999999 | 999999 | 999999 | 200 | 200 | 200 | 30 | 999999 | 999999 | 99999 | 999999 | 999999 | 99999 | 999999 | 999999 | 999999 | 999999 | 999999 | 999999 | 999999 | 999999 | 999999 | 999999 | 99999 | 99999 | 54 | 99999 | 99999 | 99999 | 900 | 999999 | 999999 | 99999 | 999999 | 11 | 60 | 999999 | 99999 | 99999 | 180 | 15 | 50 | 209 | Teach Line | 1 nuit à 60°C | 99999 | 160 | 200-200-190-185-180 | 49 | 19 | 2 | 999999 | 63 | 99999 | 0.9173667 | 6.48 | 352.35 | 0.6 | 0.85 | 1.16 | 99999 | 2.34 | 99999 | 99999 | 36 | 37 | 99999
QM-323-G | 0 | 0 | 0 | 0 | 0 | 0 | 100 | 0 | 0 | 0 | 0 | 0 | 30 | 0 | 0 | 0 | 0 | 40 | 0 | 0 | 0 | 0 | 0 | 0 | 0 | 0 | 0 | 0 | 0 | 0 | 0 | 0 | 0 | 0 | 0 | 0 | 85 | 0 | 0 | 0 | 0 | 20 | 0 | 0 | 0 | 0 | 0 | 0 | 1.5 | 0 | 0 | 0 | 0 | 0 | 0 | 0 | 0 | 0 | 0.435 | 0 | 0 | 0 | 0 | 0 | 0 | 0 | 0 | 0 | 0 | 3 | 0 | 0 | 0 | 0 | 0 | 0 | 0 | 0 | 1.16 | 0 | 0 | 0 | 0 | 0 | 0.725 | 1.455 | 0.29 | 0 | 0 | 0 | 0 | 0 | 0 | 0 | 0 | 0 | 0 | 0 | 0 | 0 | 0 | 0 | 0 | 2.8 | 0 | 0 | 291.865 | 0 | 0 | 0 | 0 | 0 | 0 | 0 | 0 | 0 | 0 | 0 | 0 | 0 | 0 | 0 | 0 | 0 | 0 | 0 | 0 | 0 | 0 | Krupp F2000 | 0.75 | Collin | injection huile | 99999 | 999999 | 999999 | 165 | 170 | 175 | 180 | 185 | 190 | 200 | 200 | 200 avec soufflette | 999999 | 999999 | 999999 | 999999 | 999999 | 200 | 200 | 200 | 30 | 999999 | 999999 | 99999 | 999999 | 999999 | 99999 | 999999 | 999999 | 999999 | 999999 | 999999 | 999999 | 999999 | 999999 | 999999 | 999999 | 99999 | 99999 | 53 | 99999 | 99999 | 99999 | 900 | 999999 | 999999 | 99999 | 999999 | 11 | 59 | 999999 | 99999 | 99999 | 180 | 15.4 | 51 | 210 | Teach Line | 1 nuit à 60°C | 99999 | 160 | 200-200-190-185-180 | 49 | 19 | 2 | 999999 | 62 | 99999 | 0.924 | 6.75 | 380.94 | 0.55 | 0.8 | 1.11 | 99999 | 2.25 | 99999 | 99999 | 38 | 40 | 99999
QM-323-H | 0 | 0 | 0 | 0 | 0 | 0 | 100 | 0 | 0 | 0 | 0 | 0 | 30 | 0 | 0 | 0 | 0 | 40 | 0 | 0 | 0 | 0 | 0 | 0 | 0 | 0 | 0 | 0 | 0 | 0 | 0 | 0 | 0 | 0 | 0 | 0 | 85 | 0 | 0 | 0 | 0 | 20 | 0 | 0 | 0 | 0 | 0 | 0 | 1.5 | 0 | 0 | 0 | 0 | 0 | 0 | 0 | 0 | 0 | 0.435 | 0 | 0 | 0 | 0 | 0 | 0 | 0 | 0 | 0 | 0 | 3 | 0 | 0 | 0 | 0 | 0 | 0 | 0 | 0 | 0.58 | 0 | 0 | 0 | 0 | 0 | 1.45 | 1.455 | 0.145 | 0 | 0 | 0 | 0 | 0 | 0 | 0 | 0 | 0 | 0 | 0 | 0 | 0 | 0 | 0 | 0 | 2.8 | 0 | 0 | 291.865 | 0 | 0 | 0 | 0 | 0 | 0 | 0 | 0 | 0 | 0 | 0 | 0 | 0 | 0 | 0 | 0 | 0 | 0 | 0 | 0 | 0 | 0 | Krupp F2000 | 0.75 | Collin | injection huile | 99999 | 999999 | 999999 | 165 | 170 | 175 | 180 | 185 | 190 | 200 | 200 | 200 avec soufflette | 999999 | 999999 | 999999 | 999999 | 999999 | 200 | 200 | 200 | 30 | 999999 | 999999 | 99999 | 999999 | 999999 | 99999 | 999999 | 999999 | 999999 | 999999 | 999999 | 999999 | 999999 | 999999 | 999999 | 999999 | 99999 | 99999 | 54 | 99999 | 99999 | 99999 | 900 | 999999 | 999999 | 99999 | 999999 | 11 | 55 | 999999 | 99999 | 99999 | 180 | 14.5 | 50 | 209 | Teach Line | 1 nuit à 60°C | 99999 | 160 | 200-200-190-185-180 | 48 | 19 | 2 | 999999 | 63.33333 | 99999 | 0.8999667 | 7 | 382.42 | 0.59 | 0.84 | 1.15 | 99999 | 2.3 | 99999 | 99999 | 42 | 42 | 99999
QM-323-I | 0 | 0 | 0 | 0 | 0 | 0 | 100 | 0 | 0 | 0 | 0 | 0 | 30 | 0 | 0 | 0 | 0 | 40 | 0 | 0 | 0 | 0 | 0 | 0 | 0 | 0 | 0 | 0 | 0 | 0 | 0 | 0 | 0 | 0 | 0 | 0 | 85 | 0 | 0 | 0 | 0 | 20 | 0 | 0 | 0 | 0 | 0 | 0 | 1.5 | 0 | 0 | 0 | 0 | 0 | 0 | 0 | 0 | 0 | 0.435 | 0 | 0 | 0 | 0 | 0 | 0 | 0 | 0 | 0 | 0 | 3 | 0 | 0 | 0 | 0 | 0 | 0 | 0 | 0 | 0.58 | 0 | 0 | 0 | 0 | 0 | 0.725 | 2.91 | 0.145 | 0 | 0 | 0 | 0 | 0 | 0 | 0 | 0 | 0 | 0 | 0 | 0 | 0 | 0 | 0 | 0 | 2.8 | 0 | 0 | 292.595 | 0 | 0 | 0 | 0 | 0 | 0 | 0 | 0 | 0 | 0 | 0 | 0 | 0 | 0 | 0 | 0 | 0 | 0 | 0 | 0 | 0 | 0 | Krupp F2000 | 0.75 | Collin | injection huile | 99999 | 999999 | 999999 | 165 | 170 | 175 | 180 | 185 | 190 | 200 | 200 | 200 avec soufflette | 999999 | 999999 | 999999 | 999999 | 999999 | 200 | 200 | 200 | 30 | 999999 | 999999 | 99999 | 999999 | 999999 | 99999 | 999999 | 999999 | 999999 | 999999 | 999999 | 999999 | 999999 | 999999 | 999999 | 999999 | 99999 | 99999 | 54 | 99999 | 99999 | 99999 | 900 | 999999 | 999999 | 99999 | 999999 | 11 | 62 | 999999 | 99999 | 99999 | 180 | 16 | 54 | 210 | Teach Line | 1 nuit à 60°C | 99999 | 160 | 200-200-190-185-180 | 48 | 19 | 2 | 999999 | 64 | 99999 | 0.9168 | 6.49 | 370.32 | 0.61 | 0.87 | 1.17 | 99999 | 2.31 | 99999 | 99999 | 40 | 44 | 99999
QM-323-J | 0 | 0 | 0 | 0 | 0 | 0 | 100 | 0 | 0 | 0 | 0 | 0 | 30 | 0 | 0 | 0 | 0 | 40 | 0 | 0 | 0 | 0 | 0 | 0 | 0 | 0 | 0 | 0 | 0 | 0 | 0 | 0 | 0 | 0 | 0 | 0 | 85 | 0 | 0 | 0 | 0 | 20 | 0 | 0 | 0 | 0 | 0 | 0 | 1.5 | 0 | 0 | 0 | 0 | 0 | 0 | 0 | 0 | 0 | 0.435 | 0 | 0 | 0 | 0 | 0 | 0 | 0 | 0 | 0 | 0 | 3 | 0 | 0 | 0 | 0 | 0 | 0 | 0 | 0.58 | 0 | 0 | 0 | 0 | 0 | 0 | 0.725 | 1.455 | 0.145 | 0 | 0 | 0 | 0 | 0 | 0 | 0 | 0 | 0 | 0 | 0 | 0 | 0 | 0 | 0 | 0 | 2.8 | 0 | 0 | 291.14 | 0 | 0 | 0 | 0 | 0 | 0 | 0 | 0 | 0 | 0 | 0 | 0 | 0 | 0 | 0 | 0 | 0 | 0 | 0 | 0 | 0 | 0 | Krupp F2000 | 0.75 | Collin | injection huile | 99999 | 999999 | 999999 | 165 | 170 | 175 | 180 | 185 | 190 | 200 | 200 | 200 avec soufflette | 999999 | 999999 | 999999 | 999999 | 999999 | 200 | 200 | 200 | 30 | 999999 | 999999 | 99999 | 999999 | 999999 | 99999 | 999999 | 999999 | 999999 | 999999 | 999999 | 999999 | 999999 | 999999 | 999999 | 999999 | 99999 | 99999 | 54 | 99999 | 99999 | 99999 | 900 | 999999 | 999999 | 99999 | 999999 | 11 | 62 | 999999 | 99999 | 99999 | 180 | 15 | 51 | 209 | Teach Line | 1 nuit à 60°C | 99999 | 160 | 200-200-190-185-180 | 48 | 19 | 2 | 999999 | 62 | 99999 | 0.91965 | 6.14 | 358.4 | 0.57 | 0.82 | 1.13 | 99999 | 2.25 | 99999 | 99999 | 33 | 38 | 99999
QM-323-K | 0 | 0 | 0 | 0 | 0 | 0 | 100 | 0 | 0 | 0 | 0 | 0 | 30 | 0 | 0 | 0 | 0 | 40 | 0 | 0 | 0 | 0 | 0 | 0 | 0 | 0 | 0 | 0 | 0 | 0 | 0 | 0 | 0 | 0 | 0 | 0 | 85 | 0 | 0 | 0 | 0 | 20 | 0 | 0 | 0 | 0 | 0 | 0 | 1.5 | 0 | 0 | 0 | 0 | 0 | 0 | 0 | 0 | 0 | 0.435 | 0 | 0 | 0 | 0 | 0 | 0 | 0 | 0 | 0 | 0 | 3 | 0 | 0 | 0 | 0 | 0 | 0 | 0 | 0 | 0 | 0.58 | 0 | 0 | 0 | 0 | 0.725 | 1.455 | 0.145 | 0 | 0 | 0 | 0 | 0 | 0 | 0 | 0 | 0 | 0 | 0 | 0 | 0 | 0 | 0 | 0 | 2.8 | 0 | 0 | 291.14 | 0 | 0 | 0 | 0 | 0 | 0 | 0 | 0 | 0 | 0 | 0 | 0 | 0 | 0 | 0 | 0 | 0 | 0 | 0 | 0 | 0 | 0 | Krupp F2000 | 0.75 | Collin | injection huile | 99999 | 999999 | 999999 | 165 | 170 | 175 | 180 | 185 | 190 | 200 | 200 | 200 avec soufflette | 999999 | 999999 | 999999 | 999999 | 999999 | 200 | 200 | 200 | 30 | 999999 | 999999 | 99999 | 999999 | 999999 | 99999 | 999999 | 999999 | 999999 | 999999 | 999999 | 999999 | 999999 | 999999 | 999999 | 999999 | 99999 | 99999 | 54 | 99999 | 99999 | 99999 | 900 | 999999 | 999999 | 99999 | 999999 | 11 | 57 | 999999 | 99999 | 99999 | 180 | 14.8 | 49 | 209 | Teach Line | 1 nuit à 60°C | 99999 | 160 | 200-200-190-185-180 | 49 | 19 | 2 | 999999 | 62.66667 | 99999 | 0.945 | 6.97 | 375.48 | 0.58 | 0.84 | 1.15 | 99999 | 2.32 | 99999 | 99999 | 44 | 38 | 99999
QM-323-L | 0 | 0 | 0 | 0 | 0 | 0 | 100 | 0 | 0 | 0 | 0 | 0 | 30 | 0 | 0 | 0 | 0 | 40 | 0 | 0 | 0 | 0 | 0 | 0 | 0 | 0 | 0 | 0 | 0 | 0 | 0 | 0 | 0 | 0 | 0 | 0 | 85 | 0 | 0 | 0 | 0 | 20 | 0 | 0 | 0 | 0 | 0 | 0 | 1.5 | 0 | 0 | 0 | 0 | 0 | 0 | 0 | 0 | 0 | 0.435 | 0 | 0 | 0 | 0 | 0 | 0 | 0 | 0 | 0 | 0 | 3 | 0 | 0 | 0 | 0 | 0 | 0 | 0 | 0 | 0.58 | 0 | 0 | 0 | 0 | 0 | 0.725 | 1.455 | 0.145 | 0 | 0 | 0 | 0 | 0 | 0 | 0 | 0 | 0 | 0 | 0 | 0 | 0 | 0 | 0 | 0 | 2.8 | 0 | 0 | 291.14 | 0 | 0 | 0 | 0 | 0 | 0 | 0 | 0 | 0 | 0 | 0 | 0 | 0 | 0 | 0 | 0 | 0 | 0 | 0 | 0 | 0 | 0 | Krupp F2000 | 0.75 | Collin | injection huile | 99999 | 999999 | 999999 | 165 | 170 | 175 | 180 | 185 | 190 | 200 | 200 | 200 avec soufflette | 999999 | 999999 | 999999 | 999999 | 999999 | 200 | 200 | 200 | 30 | 999999 | 999999 | 99999 | 999999 | 999999 | 99999 | 999999 | 999999 | 999999 | 999999 | 999999 | 999999 | 999999 | 999999 | 999999 | 999999 | 99999 | 99999 | 54 | 99999 | 99999 | 99999 | 900 | 999999 | 999999 | 99999 | 999999 | 11 | 85 | 999999 | 99999 | 99999 | 180 | 14.5 | 51 | 210 | Teach Line | 1 nuit à 60°C | 99999 | 160 | 200-200-190-185-180 | 51 | 19 | 2 | 999999 | 62.66667 | 99999 | 0.9182333 | 7 | 374.07 | 0.56 | 0.82 | 1.15 | 99999 | 2.34 | 99999 | 99999 | 33 | 34 | 99999
QM-323-M | 0 | 0 | 0 | 0 | 0 | 0 | 100 | 0 | 0 | 0 | 0 | 0 | 30 | 0 | 0 | 0 | 0 | 40 | 0 | 0 | 0 | 0 | 0 | 0 | 0 | 0 | 0 | 0 | 0 | 0 | 0 | 0 | 0 | 0 | 0 | 0 | 85 | 0 | 0 | 0 | 0 | 20 | 0 | 0 | 0 | 0 | 0 | 0 | 1.5 | 0 | 0 | 0 | 0 | 0 | 0 | 0 | 0 | 0 | 0.435 | 0 | 0 | 0 | 0 | 0 | 0 | 0 | 0 | 0 | 0 | 3 | 0 | 0 | 0 | 0 | 0 | 0 | 0 | 0 | 0.58 | 0 | 0 | 0 | 0 | 0 | 0.725 | 1.455 | 0.145 | 0 | 0 | 0 | 0 | 0 | 0 | 0 | 0 | 0 | 0 | 0 | 0 | 0 | 0 | 0 | 0 | 2.8 | 0 | 0 | 291.14 | 0 | 0 | 0 | 0 | 0 | 0 | 0 | 0 | 0 | 0 | 0 | 0 | 0 | 0 | 0 | 0 | 0 | 0 | 0 | 0 | 0 | 0 | Krupp F2000 | 0.75 | Collin | injection huile | 99999 | 999999 | 999999 | 165 | 170 | 175 | 180 | 185 | 190 | 200 | 200 | 200 avec soufflette | 999999 | 999999 | 999999 | 999999 | 999999 | 200 | 200 | 200 | 30 | 999999 | 999999 | 99999 | 999999 | 999999 | 99999 | 999999 | 999999 | 999999 | 999999 | 999999 | 999999 | 999999 | 999999 | 999999 | 999999 | 99999 | 99999 | 54 | 99999 | 99999 | 99999 | 900 | 999999 | 999999 | 99999 | 999999 | 11 | 51 | 999999 | 99999 | 99999 | 180 | 14.7 | 49 | 210 | Teach Line | 1 nuit à 60°C | 99999 | 160 | 200-200-190-185-180 | 49 | 19 | 2 | 999999 | 63.66667 | 99999 | 0.9187667 | 7.38 | 393.74 | 0.54 | 0.81 | 1.13 | 99999 | 2.33 | 99999 | 99999 | 45 | 39 | 99999
QM-324 A | 0 | 0 | 0 | 0 | 0 | 0 | 100 | 0 | 0 | 0 | 0 | 0 | 30 | 0 | 0 | 0 | 0 | 40 | 0 | 0 | 0 | 0 | 0 | 0 | 0 | 0 | 0 | 0 | 0 | 0 | 0 | 0 | 0 | 0 | 0 | 0 | 85 | 0 | 0 | 0 | 0 | 20 | 0 | 0 | 0 | 0 | 0 | 0 | 0 | 1.5 | 0 | 0 | 0.4 | 0 | 0 | 0 | 0 | 0 | 0.4 | 0 | 0 | 0 | 0 | 0 | 0 | 0 | 0 | 0 | 0 | 3 | 0 | 0 | 0 | 0 | 0 | 0 | 0 | 0 | 0 | 0 | 0 | 0 | 0 | 0 | 0 | 0 | 0 | 0 | 0 | 0 | 0 | 0 | 0 | 0 | 0 | 0 | 5.5 | 0 | 0 | 0 | 0 | 0 | 0 | 2.8 | 0 | 0 | 288.6 | 0 | 0 | 0 | 0 | 0 | 0 | 0 | 0 | 0 | 0 | 0 | 0 | 0 | 0 | 0 | 0 | 0 | 0 | 0 | 0 | 0 | 0 | Krupp F2000 | 0.8 | Collin | injection huile | 99999 | 999999 | 999999 | 165 | 170 | 175 | 180 | 185 | 190 | 200 | 200 | 200 avec VORTEC | 999999 | 999999 | 999999 | 999999 | 999999 | 200 | 200 | 200 | 30 | 999999 | 999999 | 99999 | 999999 | 999999 | 99999 | 999999 | 999999 | 999999 | 999999 | 999999 | 999999 | 999999 | 999999 | 999999 | 999999 | 99999 | 99999 | 54 | 99999 | 99999 | 99999 | 900 | 999999 | 999999 | 99999 | 999999 | 11 | 75 | 999999 | 99999 | 99999 | 180 | 16.5 | 54 | 210 | Teach Line | >4h à 70°C | 0.02 | 160 | 200-200-190-185-180 | 45.5 | 14 | 2 | 999999 | 62.33333 | 99999 | 0.9166667 | 8.03 | 396.05 | 0.59 | 0.85 | 1.18 | 99999 | 2.48 | 99999 | 38 | 99999 | 37.6 | 99999
QM-324 B | 0 | 0 | 0 | 0 | 0 | 0 | 100 | 0 | 0 | 0 | 0 | 0 | 30 | 0 | 0 | 0 | 0 | 40 | 0 | 0 | 0 | 0 | 0 | 0 | 0 | 0 | 0 | 0 | 0 | 0 | 0 | 0 | 0 | 0 | 0 | 0 | 85 | 0 | 0 | 0 | 0 | 20 | 0 | 0 | 0 | 0 | 0 | 0 | 0 | 1.5 | 0 | 0 | 0.4 | 0 | 0 | 0 | 0 | 0 | 0.4 | 0 | 0 | 0 | 0 | 0 | 0 | 0 | 0 | 0 | 0 | 3 | 0 | 0 | 0 | 0 | 0 | 0 | 0 | 0 | 0 | 0 | 0 | 0 | 0 | 0 | 0 | 0 | 0 | 0 | 0 | 0 | 0 | 0 | 0 | 0 | 0 | 0 | 5.5 | 0 | 0 | 0 | 0 | 0 | 0 | 2.8 | 0 | 0 | 288.6 | 0 | 0 | 0 | 0 | 0 | 0 | 0 | 0 | 0 | 0 | 0 | 0 | 0 | 0 | 0 | 0 | 0 | 0 | 0 | 0 | 0 | 0 | Krupp F2000 | 0.8 | Collin | injection huile | 99999 | 999999 | 999999 | 165 | 170 | 175 | 180 | 185 | 190 | 200 | 200 | 200 avec VORTEC | 999999 | 999999 | 999999 | 999999 | 999999 | 200 | 200 | 200 | 30 | 999999 | 999999 | 99999 | 999999 | 999999 | 99999 | 999999 | 999999 | 999999 | 999999 | 999999 | 999999 | 999999 | 999999 | 999999 | 999999 | 99999 | 99999 | 54 | 99999 | 99999 | 99999 | 900 | 999999 | 999999 | 99999 | 999999 | 11 | 64 | 999999 | 99999 | 99999 | 180 | 15.9 | 56 | 211 | Teach Line | >4h à 70°C | 99999 | 160 | 200-200-190-185-180 | 51.6 | 18.5 | 2.1 | 999999 | 61 | 99999 | 0.9176667 | 7.21 | 386.46 | 0.54 | 0.79 | 1.1 | 99999 | 2.29 | 99999 | 32.5 | 99999 | 38.2 | 99999
QM-324 C | 0 | 0 | 0 | 0 | 0 | 0 | 100 | 0 | 0 | 0 | 0 | 0 | 30 | 0 | 0 | 0 | 0 | 40 | 0 | 0 | 0 | 0 | 0 | 0 | 0 | 0 | 0 | 0 | 0 | 0 | 0 | 0 | 0 | 0 | 0 | 0 | 85 | 0 | 0 | 0 | 0 | 20 | 0 | 0 | 0 | 0 | 0 | 0 | 0 | 1.5 | 0 | 0 | 0.4 | 0 | 0 | 0 | 0 | 0 | 0.4 | 0 | 0 | 0 | 0 | 0 | 0 | 0 | 0 | 0 | 0 | 3 | 0 | 0 | 0 | 0 | 0 | 0 | 0 | 0 | 0 | 0 | 0 | 0 | 0 | 0 | 0 | 0 | 0 | 0 | 0 | 0 | 0 | 0 | 0 | 0 | 0 | 0 | 5.5 | 0 | 0 | 0 | 0 | 0 | 0 | 2.8 | 0 | 0 | 288.6 | 0 | 0 | 0 | 0 | 0 | 0 | 0 | 0 | 0 | 0 | 0 | 0 | 0 | 0 | 0 | 0 | 0 | 0 | 0 | 0 | 0 | 0 | Krupp F2000 | 0.8 | Collin | injection huile | 99999 | 999999 | 999999 | 165 | 170 | 175 | 180 | 185 | 190 | 200 | 200 | 200 avec VORTEC | 999999 | 999999 | 999999 | 999999 | 999999 | 200 | 200 | 200 | 30 | 999999 | 999999 | 99999 | 999999 | 999999 | 99999 | 999999 | 999999 | 999999 | 999999 | 999999 | 999999 | 999999 | 999999 | 999999 | 999999 | 99999 | 99999 | 54 | 99999 | 99999 | 99999 | 900 | 999999 | 999999 | 99999 | 999999 | 11 | 61 | 999999 | 99999 | 99999 | 180 | 14.9 | 52 | 210 | Teach Line | >4h à 70°C | 99999 | 160 | 200-200-190-185-180 | 99999 | 19 | 2.1 | 999999 | 62 | 99999 | 0.9178333 | 7.91 | 404.44 | 0.58 | 0.84 | 1.16 | 99999 | 2.37 | 99999 | 33.1 | 99999 | 35.8 | 99999
QM-324 D | 0 | 0 | 0 | 0 | 0 | 0 | 100 | 0 | 0 | 0 | 0 | 0 | 30 | 0 | 0 | 0 | 0 | 40 | 0 | 0 | 0 | 0 | 0 | 0 | 0 | 0 | 0 | 0 | 0 | 0 | 0 | 0 | 0 | 0 | 0 | 0 | 85 | 0 | 0 | 0 | 0 | 20 | 0 | 0 | 0 | 0 | 0 | 0 | 0 | 1.5 | 0 | 0 | 0 | 0 | 0 | 0 | 0 | 0 | 0 | 0 | 0 | 0 | 0 | 0 | 0 | 0 | 0 | 0 | 0 | 3 | 0 | 0 | 0 | 0 | 0 | 0 | 0 | 0 | 0 | 0 | 0 | 0 | 0 | 0 | 0 | 0 | 0 | 0 | 0 | 0 | 0 | 0 | 0 | 0 | 0 | 0 | 5.5 | 0 | 0 | 0 | 0 | 0 | 0 | 2.8 | 0 | 0 | 287.8 | 0 | 0 | 0 | 0 | 0 | 0 | 0 | 0 | 0 | 0 | 0 | 0 | 0 | 0 | 0 | 0 | 0 | 0 | 0 | 0 | 0 | 0 | Krupp F2000 | 0.8 | Collin | injection huile | 99999 | 999999 | 999999 | 165 | 170 | 175 | 180 | 185 | 190 | 200 | 200 | 200 avec VORTEC | 999999 | 999999 | 999999 | 999999 | 999999 | 200 | 200 | 200 | 30 | 999999 | 999999 | 99999 | 999999 | 999999 | 99999 | 999999 | 999999 | 999999 | 999999 | 999999 | 999999 | 999999 | 999999 | 999999 | 999999 | 99999 | 99999 | 54 | 99999 | 99999 | 99999 | 900 | 999999 | 999999 | 99999 | 999999 | 11 | 62 | 999999 | 99999 | 99999 | 180 | 15.4 | 55 | 210 | Teach Line | >4h à 70°C | 99999 | 160 | 200-200-190-185-180 | 50 | 19 | 2.1 | 999999 | 61.33333 | 99999 | 0.9140333 | 7.14 | 374.72 | 0.52 | 0.78 | 1.09 | 99999 | 2.3 | 99999 | 33.2 | 99999 | 38.3 | 99999
QM-324 E | 0 | 0 | 0 | 0 | 0 | 0 | 100 | 0 | 0 | 0 | 0 | 0 | 30 | 0 | 0 | 0 | 0 | 40 | 0 | 0 | 0 | 0 | 0 | 0 | 0 | 0 | 0 | 0 | 0 | 0 | 0 | 0 | 0 | 0 | 0 | 0 | 85 | 0 | 0 | 0 | 0 | 20 | 0 | 0 | 0 | 0 | 0 | 0 | 0 | 1.5 | 0 | 0 | 0 | 0.4 | 0 | 0 | 0 | 0.4 | 0 | 0 | 0 | 0 | 0 | 0 | 0 | 0 | 0 | 0 | 0 | 3 | 0 | 0 | 0 | 0 | 0 | 0 | 0 | 0 | 0 | 0 | 0 | 0 | 0 | 0 | 0 | 0 | 0 | 0 | 0 | 0 | 0 | 0 | 0 | 0 | 0 | 0 | 5.5 | 0 | 0 | 0 | 0 | 0 | 0 | 2.8 | 0 | 0 | 288.6 | 0 | 0 | 0 | 0 | 0 | 0 | 0 | 0 | 0 | 0 | 0 | 0 | 0 | 0 | 0 | 0 | 0 | 0 | 0 | 0 | 0 | 0 | Krupp F2000 | 0.8 | Collin | injection huile | 99999 | 999999 | 999999 | 165 | 170 | 175 | 180 | 185 | 190 | 200 | 200 | 200 avec VORTEC | 999999 | 999999 | 999999 | 999999 | 999999 | 200 | 200 | 200 | 30 | 999999 | 999999 | 99999 | 999999 | 999999 | 99999 | 999999 | 999999 | 999999 | 999999 | 999999 | 999999 | 999999 | 999999 | 999999 | 999999 | 99999 | 99999 | 53 | 99999 | 99999 | 99999 | 900 | 999999 | 999999 | 99999 | 999999 | 11 | 56 | 999999 | 99999 | 99999 | 180 | 15.2 | 55 | 210 | Teach Line | >4h à 70°C | 99999 | 160 | 200-200-190-185-180 | 99999 | 19 | 2.1 | 999999 | 61.66667 | 99999 | 0.9138 | 7.5 | 387.28 | 0.54 | 0.8 | 1.12 | 99999 | 2.34 | 99999 | 31.8 | 99999 | 34.8 | 99999
QM-324 F | 0 | 0 | 0 | 0 | 0 | 0 | 100 | 0 | 0 | 0 | 0 | 0 | 30 | 0 | 0 | 0 | 0 | 40 | 0 | 0 | 0 | 0 | 0 | 0 | 0 | 0 | 0 | 0 | 0 | 0 | 0 | 0 | 0 | 0 | 0 | 0 | 85 | 0 | 0 | 0 | 0 | 20 | 0 | 0 | 0 | 0 | 0 | 0 | 0 | 1.5 | 0 | 0 | 0 | 0 | 0.4 | 0 | 0 | 0 | 0.4 | 0 | 0 | 0 | 0 | 0 | 0 | 0 | 0 | 0 | 0 | 3 | 0 | 0 | 0 | 0 | 0 | 0 | 0 | 0 | 0 | 0 | 0 | 0 | 0 | 0 | 0 | 0 | 0 | 0 | 0 | 0 | 0 | 0 | 0 | 0 | 0 | 0 | 5.5 | 0 | 0 | 0 | 0 | 0 | 0 | 2.8 | 0 | 0 | 288.6 | 0 | 0 | 0 | 0 | 0 | 0 | 0 | 0 | 0 | 0 | 0 | 0 | 0 | 0 | 0 | 0 | 0 | 0 | 0 | 0 | 0 | 0 | Krupp F2000 | 0.8 | Collin | injection huile | 99999 | 999999 | 999999 | 165 | 170 | 175 | 180 | 185 | 190 | 200 | 200 | 200 avec VORTEC | 999999 | 999999 | 999999 | 999999 | 999999 | 200 | 200 | 200 | 30 | 999999 | 999999 | 99999 | 999999 | 999999 | 99999 | 999999 | 999999 | 999999 | 999999 | 999999 | 999999 | 999999 | 999999 | 999999 | 999999 | 99999 | 99999 | 55 | 99999 | 99999 | 99999 | 900 | 999999 | 999999 | 99999 | 999999 | 11 | 57 | 999999 | 99999 | 99999 | 180 | 15 | 54 | 211 | Teach Line | >4h à 70°C | 99999 | 160 | 200-200-190-185-180 | 51 | 19 | 2.1 | 999999 | 61.33333 | 99999 | 0.9140333 | 7.54 | 387.69 | 0.53 | 0.79 | 1.12 | 99999 | 2.35 | 99999 | 38.3 | 99999 | 44.7 | 99999
QM-324 G | 0 | 0 | 0 | 0 | 0 | 0 | 100 | 0 | 0 | 0 | 0 | 0 | 30 | 0 | 0 | 0 | 0 | 40 | 0 | 0 | 0 | 0 | 0 | 0 | 0 | 0 | 0 | 0 | 0 | 0 | 0 | 0 | 0 | 0 | 0 | 0 | 85 | 0 | 0 | 0 | 0 | 20 | 0 | 0 | 0 | 0 | 0 | 0 | 0 | 1.5 | 0 | 0 | 0.4 | 0 | 0 | 0 | 0 | 0 | 0 | 0 | 0 | 0 | 0 | 0 | 0 | 0 | 0 | 0 | 0 | 3 | 0 | 0 | 0 | 0 | 0 | 0 | 0 | 0 | 0 | 0 | 0 | 0 | 0 | 0 | 0 | 0 | 0 | 0 | 0 | 0 | 0 | 0 | 0 | 0 | 0 | 0 | 5.5 | 0 | 0 | 0 | 0 | 0 | 0 | 2.8 | 0 | 0 | 288.2 | 0 | 0 | 0 | 0 | 0 | 0 | 0 | 0 | 0 | 0 | 0 | 0 | 0 | 0 | 0 | 0 | 0 | 0 | 0 | 0 | 0 | 0 | Krupp F2000 | 0.8 | Collin | injection huile | 99999 | 999999 | 999999 | 165 | 170 | 175 | 180 | 185 | 190 | 200 | 200 | 200 avec VORTEC | 999999 | 999999 | 999999 | 999999 | 999999 | 200 | 200 | 200 | 30 | 999999 | 999999 | 99999 | 999999 | 999999 | 99999 | 999999 | 999999 | 999999 | 999999 | 999999 | 999999 | 999999 | 999999 | 999999 | 999999 | 99999 | 99999 | 54 | 99999 | 99999 | 99999 | 900 | 999999 | 999999 | 99999 | 999999 | 11 | 57 | 999999 | 99999 | 99999 | 180 | 14.8 | 53 | 211 | Teach Line | >4h à 70°C | 99999 | 160 | 200-200-190-185-180 | 51 | 19 | 2.1 | 999999 | 61 | 99999 | 0.9154667 | 7.45 | 396.19 | 0.5 | 0.75 | 1.06 | 99999 | 2.24 | 99999 | 32.1 | 99999 | 35.4 | 99999
QM-324 H | 0 | 0 | 0 | 0 | 0 | 0 | 100 | 0 | 0 | 0 | 0 | 0 | 30 | 0 | 0 | 0 | 0 | 40 | 0 | 0 | 0 | 0 | 0 | 0 | 0 | 0 | 0 | 0 | 0 | 0 | 0 | 0 | 0 | 0 | 0 | 0 | 85 | 0 | 0 | 0 | 0 | 20 | 0 | 0 | 0 | 0 | 0 | 0 | 0 | 1.5 | 0 | 0 | 0 | 0 | 0.4 | 0 | 0 | 0 | 0 | 0 | 0 | 0 | 0 | 0 | 0 | 0 | 0 | 0 | 0 | 3 | 0 | 0 | 0 | 0 | 0 | 0 | 0 | 0 | 0 | 0 | 0 | 0 | 0 | 0 | 0 | 0 | 0 | 0 | 0 | 0 | 0 | 0 | 0 | 0 | 0 | 0 | 5.5 | 0 | 0 | 0 | 0 | 0 | 0 | 2.8 | 0 | 0 | 288.2 | 0 | 0 | 0 | 0 | 0 | 0 | 0 | 0 | 0 | 0 | 0 | 0 | 0 | 0 | 0 | 0 | 0 | 0 | 0 | 0 | 0 | 0 | Krupp F2000 | 0.8 | Collin | injection huile | 99999 | 999999 | 999999 | 165 | 170 | 175 | 180 | 185 | 190 | 200 | 200 | 200 avec VORTEC | 999999 | 999999 | 999999 | 999999 | 999999 | 200 | 200 | 200 | 30 | 999999 | 999999 | 99999 | 999999 | 999999 | 99999 | 999999 | 999999 | 999999 | 999999 | 999999 | 999999 | 999999 | 999999 | 999999 | 999999 | 99999 | 99999 | 53 | 99999 | 99999 | 99999 | 900 | 999999 | 999999 | 99999 | 999999 | 11 | 61 | 999999 | 99999 | 99999 | 180 | 15 | 54 | 210 | Teach Line | >4h à 70°C | 99999 | 160 | 200-200-190-185-180 | 51 | 19 | 2.1 | 999999 | 62 | 99999 | 0.9143 | 7.96 | 401.18 | 0.53 | 0.8 | 1.12 | 99999 | 2.33 | 99999 | 32.4 | 99999 | 35 | 99999
QM-324 I | 0 | 0 | 0 | 0 | 0 | 0 | 100 | 0 | 0 | 0 | 0 | 0 | 30 | 0 | 0 | 0 | 0 | 40 | 0 | 0 | 0 | 0 | 0 | 0 | 0 | 0 | 0 | 0 | 0 | 0 | 0 | 0 | 0 | 0 | 0 | 0 | 85 | 0 | 0 | 0 | 0 | 20 | 0 | 0 | 0 | 0 | 0 | 0 | 0 | 1.5 | 0 | 0 | 0.4 | 0 | 0 | 0 | 0 | 0 | 0.4 | 0 | 0 | 0 | 0 | 0 | 0 | 0 | 0 | 0 | 0 | 3 | 0 | 0 | 0 | 0 | 0 | 0 | 0 | 0 | 0 | 0 | 0 | 0 | 0 | 0 | 0 | 0 | 0 | 0 | 0 | 0 | 0 | 0 | 0 | 0 | 0 | 0 | 5.5 | 0 | 0 | 0 | 0 | 0 | 0 | 2.8 | 0 | 0 | 288.6 | 0 | 0 | 0 | 0 | 0 | 0 | 0 | 0 | 0 | 0 | 0 | 0 | 0 | 0 | 0 | 0 | 0 | 0 | 0 | 0 | 0 | 0 | Krupp F2000 | 0.8 | Collin | injection huile | 99999 | 999999 | 999999 | 165 | 170 | 175 | 180 | 185 | 190 | 200 | 200 | 200 avec VORTEC | 999999 | 999999 | 999999 | 999999 | 999999 | 200 | 200 | 200 | 30 | 999999 | 999999 | 99999 | 999999 | 999999 | 99999 | 999999 | 999999 | 999999 | 999999 | 999999 | 999999 | 999999 | 999999 | 999999 | 999999 | 99999 | 99999 | 54 | 99999 | 99999 | 99999 | 900 | 999999 | 999999 | 99999 | 999999 | 11 | 61 | 999999 | 99999 | 99999 | 180 | 15 | 54 | 211 | Teach Line | >4h à 70°C | 99999 | 160 | 200-200-190-185-180 | 50 | 19 | 2.1 | 999999 | 60 | 99999 | 0.9226 | 7.83 | 392.38 | 0.51 | 0.77 | 1.1 | 99999 | 2.33 | 99999 | 38.9 | 99999 | 44.9 | 99999
QM-324 J | 0 | 0 | 0 | 0 | 0 | 0 | 100 | 0 | 0 | 0 | 0 | 0 | 30 | 0 | 0 | 0 | 0 | 40 | 0 | 0 | 0 | 0 | 0 | 0 | 0 | 0 | 0 | 0 | 0 | 0 | 0 | 0 | 0 | 0 | 0 | 0 | 85 | 0 | 0 | 0 | 0 | 20 | 0 | 0 | 0 | 0 | 0 | 0 | 0 | 1.5 | 0 | 0 | 0.4 | 0 | 0 | 0 | 0 | 0 | 0.4 | 0 | 0 | 0 | 0 | 0 | 0 | 0 | 0 | 0 | 0 | 3 | 0 | 0 | 0 | 0 | 0 | 0 | 0 | 0 | 0 | 0 | 0 | 0 | 0 | 0 | 0 | 0 | 0 | 0 | 0 | 0 | 0 | 0 | 0 | 0 | 0 | 0 | 5.5 | 0 | 0 | 0 | 0 | 0 | 0 | 2.8 | 0 | 0 | 288.6 | 0 | 0 | 0 | 0 | 0 | 0 | 0 | 0 | 0 | 0 | 0 | 0 | 0 | 0 | 0 | 0 | 0 | 0 | 0 | 0 | 0 | 0 | Krupp F2000 | 0.8 | Collin | injection huile | 99999 | 999999 | 999999 | 165 | 170 | 175 | 180 | 185 | 190 | 200 | 200 | 200 avec VORTEC | 999999 | 999999 | 999999 | 999999 | 999999 | 200 | 200 | 200 | 30 | 999999 | 999999 | 99999 | 999999 | 999999 | 99999 | 999999 | 999999 | 999999 | 999999 | 999999 | 999999 | 999999 | 999999 | 999999 | 999999 | 99999 | 99999 | 53 | 99999 | 99999 | 99999 | 900 | 999999 | 999999 | 99999 | 999999 | 11 | 60 | 999999 | 99999 | 99999 | 180 | 15.1 | 57 | 211 | Teach Line | >4h à 70°C | 99999 | 160 | 200-200-190-185-180 | 50 | 19 | 2.1 | 999999 | 62 | 99999 | 0.9208 | 7.56 | 384.81 | 0.53 | 0.79 | 1.11 | 99999 | 2.33 | 99999 | 40.5 | 99999 | 45.6 | 99999
QM-324 K | 0 | 0 | 0 | 0 | 0 | 0 | 100 | 0 | 0 | 0 | 0 | 0 | 30 | 0 | 0 | 0 | 0 | 40 | 0 | 0 | 0 | 0 | 0 | 0 | 0 | 0 | 0 | 0 | 0 | 0 | 0 | 0 | 0 | 0 | 0 | 0 | 85 | 0 | 0 | 0 | 0 | 20 | 0 | 0 | 0 | 0 | 0 | 0 | 0 | 1.5 | 0 | 0 | 0.4 | 0 | 0 | 0 | 0 | 0 | 0.4 | 0 | 0 | 0 | 0 | 0 | 0 | 0 | 0 | 0 | 0 | 3 | 0 | 0 | 0 | 0 | 0 | 0 | 0 | 0 | 0 | 0 | 0 | 0 | 0 | 0 | 0 | 0 | 0 | 0 | 0 | 0 | 0 | 0 | 0 | 0 | 0 | 0 | 5.5 | 0 | 0 | 0 | 0 | 0 | 0 | 2.8 | 0 | 0 | 288.6 | 0 | 0 | 0 | 0 | 0 | 0 | 0 | 0 | 0 | 0 | 0 | 0 | 0 | 0 | 0 | 0 | 0 | 0 | 0 | 0 | 0 | 0 | Krupp F2000 | 0.8 | Collin | injection huile | 99999 | 999999 | 999999 | 165 | 170 | 175 | 180 | 185 | 190 | 200 | 200 | 200 avec VORTEC | 999999 | 999999 | 999999 | 999999 | 999999 | 200 | 200 | 200 | 30 | 999999 | 999999 | 99999 | 999999 | 999999 | 99999 | 999999 | 999999 | 999999 | 999999 | 999999 | 999999 | 999999 | 999999 | 999999 | 999999 | 99999 | 99999 | 53 | 99999 | 99999 | 99999 | 900 | 999999 | 999999 | 99999 | 999999 | 11 | 58 | 999999 | 99999 | 99999 | 180 | 15.8 | 58 | 211 | Teach Line | >4h à 70°C | 99999 | 160 | 200-200-190-185-180 | 53 | 19 | 2.1 | 999999 | 60.33333 | 99999 | 0.9185333 | 7.78 | 393.43 | 0.49 | 0.75 | 1.07 | 99999 | 2.28 | 99999 | 33.9 | 99999 | 41.7 | 99999
QM-325 B | 0 | 0 | 0 | 0 | 0 | 0 | 100 | 0 | 0 | 0 | 0 | 0 | 30 | 0 | 0 | 0 | 0 | 40 | 0 | 0 | 0 | 0 | 0 | 0 | 0 | 0 | 0 | 0 | 0 | 0 | 0 | 0 | 0 | 0 | 0 | 0 | 85 | 0 | 0 | 0 | 0 | 20 | 0 | 0 | 0 | 0 | 0 | 0 | 0 | 1.5 | 0 | 0 | 0.4 | 0 | 0 | 0 | 0 | 0 | 0.4 | 0 | 0 | 0 | 0 | 0 | 0 | 0 | 0 | 0 | 0 | 3 | 0 | 0 | 0 | 0 | 0 | 0 | 0 | 0 | 0 | 0 | 0 | 0 | 0 | 0 | 0 | 0 | 0 | 0 | 0 | 0 | 0 | 0 | 0 | 0 | 0 | 0 | 5.5 | 0 | 0 | 0 | 0 | 0 | 0 | 2.8 | 0 | 0 | 288.6 | 0 | 0 | 0 | 0 | 0 | 0 | 0 | 0 | 0 | 0 | 0 | 0 | 0 | 0 | 0 | 0 | 0 | 0 | 0 | 0 | 0 | 0 | Krupp F2000 | 0.8 | Collin | injection huile | 99999 | 999999 | 999999 | 165 | 170 | 175 | 180 | 185 | 190 | 200 | 200 | 220 | 999999 | 999999 | 999999 | 999999 | 999999 | 200 | 200 | 200 | 30 | 999999 | 999999 | 99999 | 999999 | 999999 | 99999 | 999999 | 999999 | 999999 | 999999 | 999999 | 999999 | 999999 | 999999 | 999999 | 999999 | 99999 | 99999 | 54 | 99999 | 99999 | 99999 | 1000 | 999999 | 999999 | 99999 | 999999 | 11 | 58.6 | 999999 | 99999 | 99999 | 180 | 14.4 | 55 | 210 | Teach Line | >4h à 70°C. sécheur blanc | 99999 | 160 | 200-200-190-185-180 | 44 | 14 | 2 | 999999 | 58.53333 | 99999 | 0.9125333 | 6.79 | 378.26 | 0.44 | 0.67 | 0.96 | 99999 | 2.08 | 99999 | 33.7 | 99999 | 38.8 | 99999
QM-325 C | 0 | 0 | 0 | 0 | 0 | 0 | 100 | 0 | 0 | 0 | 0 | 0 | 30 | 0 | 0 | 0 | 0 | 40 | 0 | 0 | 0 | 0 | 0 | 0 | 0 | 0 | 0 | 0 | 0 | 0 | 0 | 0 | 0 | 0 | 0 | 0 | 85 | 0 | 0 | 0 | 0 | 20 | 0 | 0 | 0 | 0 | 0 | 0 | 0 | 0 | 0 | 0 | 0.4 | 0 | 0 | 0 | 0 | 0 | 0.4 | 0 | 0 | 0 | 0 | 0 | 0 | 0 | 0 | 0 | 0 | 0 | 0 | 0 | 0 | 0 | 0 | 0 | 0 | 0 | 0 | 0 | 0 | 0 | 0 | 0 | 0 | 0 | 0 | 0 | 0 | 0 | 0 | 0 | 0 | 0 | 0 | 0 | 5.5 | 0 | 0 | 0 | 0 | 0 | 0 | 2.8 | 0 | 0 | 284.1 | 0 | 0 | 0 | 0 | 0 | 0 | 0 | 0 | 0 | 0 | 0 | 0 | 0 | 0 | 0 | 0 | 0 | 0 | 0 | 0 | 0 | 0 | Krupp F2000 | 0.8 | Collin | injection huile | 99999 | 999999 | 999999 | 165 | 170 | 175 | 180 | 185 | 190 | 200 | 200 | 220 | 999999 | 999999 | 999999 | 999999 | 999999 | 200 | 200 | 200 | 30 | 999999 | 999999 | 99999 | 999999 | 999999 | 99999 | 999999 | 999999 | 999999 | 999999 | 999999 | 999999 | 999999 | 999999 | 999999 | 999999 | 99999 | 99999 | 54 | 99999 | 99999 | 99999 | 1000 | 999999 | 999999 | 99999 | 999999 | 11 | 114 | 999999 | 99999 | 99999 | 180 | 15.3 | 60 | 209 | Teach Line | >4h à 70°C. sécheur blanc | 0.07 | 160 | 200-200-190-185-180 | 50 | 17 | 2 | 999999 | 58.4 | 99999 | 0.9150667 | 6.87 | 388.41 | 0.43 | 0.65 | 0.95 | 99999 | 2.04 | 99999 | 35.5 | 99999 | 38.3 | 99999
QM-325 D | 0 | 0 | 0 | 0 | 0 | 0 | 100 | 0 | 0 | 0 | 0 | 0 | 30 | 0 | 0 | 0 | 0 | 40 | 0 | 0 | 0 | 0 | 0 | 0 | 0 | 0 | 0 | 0 | 0 | 0 | 0 | 0 | 0 | 0 | 0 | 0 | 85 | 0 | 0 | 0 | 0 | 20 | 0 | 0 | 0 | 0 | 0 | 0 | 0 | 0 | 0 | 0 | 0.4 | 0 | 0 | 0 | 0 | 0 | 0.4 | 0 | 0 | 0 | 0 | 0 | 0 | 0 | 0 | 0 | 0 | 3 | 0 | 0 | 0 | 0 | 0 | 0 | 0 | 0 | 0 | 0 | 0 | 0 | 0 | 0 | 0 | 0 | 0 | 0 | 0 | 0 | 0 | 0 | 0 | 0 | 0 | 0 | 5.5 | 0 | 0 | 0 | 0 | 0 | 0 | 2.8 | 0 | 0 | 287.1 | 0 | 0 | 0 | 0 | 0 | 0 | 0 | 0 | 0 | 0 | 0 | 0 | 0 | 0 | 0 | 0 | 0 | 0 | 0 | 0 | 0 | 0 | Krupp F2000 | 0.8 | Collin | injection huile | 99999 | 999999 | 999999 | 165 | 170 | 175 | 180 | 185 | 190 | 200 | 200 | 220 | 999999 | 999999 | 999999 | 999999 | 999999 | 200 | 200 | 200 | 30 | 999999 | 999999 | 99999 | 999999 | 999999 | 99999 | 999999 | 999999 | 999999 | 999999 | 999999 | 999999 | 999999 | 999999 | 999999 | 999999 | 99999 | 99999 | 54 | 99999 | 99999 | 99999 | 1000 | 999999 | 999999 | 99999 | 999999 | 11 | 100 | 999999 | 99999 | 99999 | 180 | 14.5 | 59 | 210 | Teach Line | >4h à 70°C. sécheur blanc | 99999 | 160 | 200-200-190-185-180 | 48 | 17.5 | 2 | 999999 | 59 | 99999 | 0.9207 | 6.66 | 384.5 | 0.47 | 0.68 | 0.96 | 99999 | 2.05 | 99999 | 31.9 | 99999 | 33 | 99999
QM-325 E | 0 | 0 | 0 | 0 | 0 | 0 | 100 | 0 | 0 | 0 | 0 | 0 | 30 | 0 | 0 | 0 | 0 | 40 | 0 | 0 | 0 | 0 | 0 | 0 | 0 | 0 | 0 | 0 | 0 | 0 | 0 | 0 | 0 | 0 | 0 | 0 | 85 | 0 | 0 | 0 | 0 | 20 | 0 | 0 | 0 | 0 | 0 | 0 | 0 | 1.5 | 0 | 0 | 0.4 | 0 | 0 | 0 | 0 | 0 | 0.4 | 0 | 0 | 0 | 0 | 0 | 0 | 0 | 0 | 0 | 0 | 0 | 0 | 0 | 0 | 0 | 0 | 0 | 0 | 0 | 0 | 0 | 0 | 0 | 0 | 0 | 0 | 0 | 0 | 0 | 0 | 0 | 0 | 0 | 0 | 0 | 0 | 0 | 5.5 | 0 | 0 | 0 | 0 | 0 | 0 | 2.8 | 0 | 0 | 285.6 | 0 | 0 | 0 | 0 | 0 | 0 | 0 | 0 | 0 | 0 | 0 | 0 | 0 | 0 | 0 | 0 | 0 | 0 | 0 | 0 | 0 | 0 | Krupp F2000 | 0.8 | Collin | injection huile | 99999 | 999999 | 999999 | 165 | 170 | 175 | 180 | 185 | 190 | 200 | 200 | 220 | 999999 | 999999 | 999999 | 999999 | 999999 | 200 | 200 | 200 | 30 | 999999 | 999999 | 99999 | 999999 | 999999 | 99999 | 999999 | 999999 | 999999 | 999999 | 999999 | 999999 | 999999 | 999999 | 999999 | 999999 | 99999 | 99999 | 54 | 99999 | 99999 | 99999 | 1600 | 999999 | 999999 | 99999 | 999999 | 11 | 59.6 | 999999 | 99999 | 99999 | 180 | 15.2 | 67 | 210 | Teach Line | >4h à 70°C. étuve HT | 99999 | 160 | 200-200-190-185-180 | 53 | 19 | 2 | 999999 | 57.43333 | 99999 | 0.9109 | 6.33 | 357.17 | 0.4 | 0.62 | 0.92 | 99999 | 2.06 | 99999 | 38.8 | 99999 | 43 | 99999
QM-325 F | 0 | 0 | 0 | 0 | 0 | 0 | 100 | 0 | 0 | 0 | 0 | 0 | 30 | 0 | 0 | 0 | 0 | 40 | 0 | 0 | 0 | 0 | 0 | 0 | 0 | 0 | 0 | 0 | 0 | 0 | 0 | 0 | 0 | 0 | 0 | 0 | 85 | 0 | 0 | 0 | 0 | 20 | 0 | 0 | 0 | 0 | 0 | 0 | 0 | 1.5 | 0 | 0 | 0.4 | 0 | 0 | 0 | 0 | 0 | 0.4 | 0 | 0 | 0 | 0 | 3 | 0 | 0 | 0 | 0 | 0 | 3 | 0 | 0 | 0 | 0 | 0 | 0 | 0 | 0 | 0 | 0 | 0 | 0 | 0 | 0 | 0 | 0 | 0 | 0 | 0 | 0 | 0 | 0 | 0 | 0 | 0 | 0 | 5.5 | 0 | 0 | 0 | 0 | 0 | 0 | 2.8 | 0 | 0 | 291.6 | 0 | 0 | 0 | 0 | 0 | 0 | 0 | 0 | 0 | 0 | 0 | 0 | 0 | 0 | 0 | 0 | 0 | 0 | 0 | 0 | 0 | 0 | Krupp F2000 | 0.8 | Collin | injection huile | 99999 | 999999 | 999999 | 165 | 170 | 175 | 180 | 185 | 190 | 200 | 200 | 220 | 999999 | 999999 | 999999 | 999999 | 999999 | 200 | 200 | 200 | 30 | 999999 | 999999 | 99999 | 999999 | 999999 | 99999 | 999999 | 999999 | 999999 | 999999 | 999999 | 999999 | 999999 | 999999 | 999999 | 999999 | 99999 | 99999 | 53 | 99999 | 99999 | 99999 | 1800 | 999999 | 999999 | 99999 | 999999 | 11 | 55.2 | 999999 | 99999 | 99999 | 180 | 14.5 | 65 | 209 | Teach Line | >4h à 70°C. étuve HT | 99999 | 160 | 200-200-190-185-180 | 50 | 19 | 2 | 999999 | 58.4 | 99999 | 0.9221 | 6.27 | 358.61 | 0.42 | 0.64 | 0.92 | 99999 | 1.99 | 99999 | 35.6 | 99999 | 38.3 | 99999
QM-325 G | 0 | 0 | 0 | 0 | 0 | 0 | 100 | 0 | 0 | 0 | 0 | 0 | 30 | 0 | 0 | 0 | 0 | 40 | 0 | 0 | 0 | 0 | 0 | 0 | 0 | 0 | 0 | 0 | 0 | 0 | 0 | 0 | 0 | 0 | 0 | 0 | 85 | 0 | 0 | 0 | 0 | 20 | 0 | 0 | 0 | 0 | 0 | 0 | 0 | 1.5 | 0 | 0 | 0.4 | 0 | 0 | 0 | 0 | 0 | 0.4 | 0 | 0 | 0 | 0 | 6 | 0 | 0 | 0 | 0 | 0 | 3 | 0 | 0 | 0 | 0 | 0 | 0 | 0 | 0 | 0 | 0 | 0 | 0 | 0 | 0 | 0 | 0 | 0 | 0 | 0 | 0 | 0 | 0 | 0 | 0 | 0 | 0 | 5.5 | 0 | 0 | 0 | 0 | 0 | 0 | 2.8 | 0 | 0 | 294.6 | 0 | 0 | 0 | 0 | 0 | 0 | 0 | 0 | 0 | 0 | 0 | 0 | 0 | 0 | 0 | 0 | 0 | 0 | 0 | 0 | 0 | 0 | Krupp F2000 | 0.8 | Collin | injection huile | 99999 | 999999 | 999999 | 165 | 170 | 175 | 180 | 185 | 190 | 200 | 200 | 220 | 999999 | 999999 | 999999 | 999999 | 999999 | 200 | 200 | 200 | 30 | 999999 | 999999 | 99999 | 999999 | 999999 | 99999 | 999999 | 999999 | 999999 | 999999 | 999999 | 999999 | 999999 | 999999 | 999999 | 999999 | 99999 | 99999 | 52 | 99999 | 99999 | 99999 | 1800 | 999999 | 999999 | 99999 | 999999 | 11 | 60.5 | 999999 | 99999 | 99999 | 180 | 14.4 | 64 | 209 | Teach Line | >4h à 70°C. étuve HT | 99999 | 160 | 200-200-190-185-180 | 50 | 19.5 | 2 | 999999 | 58.66667 | 99999 | 0.9296 | 6.53 | 360.7 | 0.46 | 0.68 | 0.96 | 99999 | 2.05 | 99999 | 34.9 | 99999 | 36 | 99999
QM-325 H | 0 | 0 | 0 | 0 | 0 | 0 | 100 | 0 | 0 | 0 | 0 | 0 | 30 | 0 | 0 | 0 | 0 | 40 | 0 | 0 | 0 | 0 | 0 | 0 | 0 | 0 | 0 | 0 | 0 | 0 | 0 | 0 | 0 | 0 | 0 | 0 | 85 | 0 | 0 | 0 | 0 | 20 | 0 | 0 | 0 | 0 | 0 | 0 | 0 | 1.5 | 0 | 0 | 0.4 | 0 | 0 | 0 | 0 | 0 | 0.4 | 0 | 0 | 0 | 0 | (1% bi vis) | 0 | 0 | 0 | 0 | 0 | 3 | 0 | 0 | 0 | 0 | 0 | 0 | 0 | 0 | 0 | 0 | 0 | 0 | 0 | 0 | 0 | 0 | 0 | 0 | 0 | 0 | 0 | 0 | 0 | 0 | 0 | 0 | 5.5 | 0 | 0 | 0 | 0 | 0 | 0 | 2.8 | 0 | 0 | 288.6 | 0 | 0 | 0 | 0 | 0 | 0 | 0 | 0 | 0 | 0 | 0 | 0 | 0 | 0 | 0 | 0 | 0 | 0 | 0 | 0 | 0 | 0 | Krupp F2000 | 0.8 | Collin | injection huile | 99999 | 999999 | 999999 | 165 | 170 | 175 | 180 | 185 | 190 | 200 | 200 | 220 | 999999 | 999999 | 999999 | 999999 | 999999 | 200 | 200 | 200 | 30 | 999999 | 999999 | 99999 | 999999 | 999999 | 99999 | 999999 | 999999 | 999999 | 999999 | 999999 | 999999 | 999999 | 999999 | 999999 | 999999 | 99999 | 99999 | 54 | 99999 | 99999 | 99999 | 1000 | 999999 | 999999 | 99999 | 999999 | 11 | 63 | 999999 | 99999 | 99999 | 180 | 14.5 | 55 | 210 | Teach Line | >4h à 70°C. étuve HT | 99999 | 160 | 200-200-190-185-180 | 48 | 19.5 | 2 | 999999 | 57 | 99999 | 0.9170667 | 6.65 | 362.92 | 0.45 | 0.67 | 0.95 | 99999 | 2.06 | 99999 | 35.1 | 99999 | 36.4 | 99999
QM-325 I | 0 | 0 | 0 | 0 | 0 | 0 | 100 | 0 | 0 | 0 | 0 | 0 | 30 | 0 | 0 | 0 | 0 | 40 | 0 | 0 | 0 | 0 | 0 | 0 | 0 | 0 | 0 | 0 | 0 | 0 | 0 | 0 | 0 | 0 | 0 | 0 | 85 | 0 | 0 | 0 | 0 | 20 | 0 | 0 | 0 | 0 | 0 | 0 | 0 | 1.5 | 0 | 0 | 0.4 | 0 | 0 | 0 | 0 | 0 | 0.4 | 0 | 0 | 0 | 0 | 0 | 0 | 0 | 0 | 0 | 0 | 3 | 0 | 0 | 0 | 0 | 0 | 0 | 0 | 0 | 0 | 0 | 0 | 0 | 0 | 0 | 0 | 0 | 0 | 0 | 0 | 0 | 0 | 0 | 0 | 0 | 0 | 0 | 5.5 | 0 | 0 | 0 | 0 | 0 | 0 | 2.8 | 0 | 0 | 288.6 | 0 | 0 | 0 | 0 | 0 | 0 | 0 | 0 | 0 | 0 | 0 | 0 | 0 | 0 | 0 | 0 | 0 | 0 | 0 | 0 | 0 | 0 | Krupp F2000 | 0.8 | Collin | injection huile | 99999 | 999999 | 999999 | 165 | 170 | 175 | 180 | 185 | 190 | 200 | 200 | 220 | 999999 | 999999 | 999999 | 999999 | 999999 | 200 | 200 | 200 | 30 | 999999 | 999999 | 99999 | 999999 | 999999 | 99999 | 999999 | 999999 | 999999 | 999999 | 999999 | 999999 | 999999 | 999999 | 999999 | 999999 | 99999 | 99999 | 54 | 99999 | 99999 | 99999 | 1000 | 999999 | 999999 | 99999 | 999999 | 11 | 63 | 999999 | 99999 | 99999 | 180 | 14.5 | 55 | 210 | Teach Line | >4h à 70°C. étuve HT | 99999 | 160 | 200-200-190-185-180 | 50 | 19 | 2 | 999999 | 61.16667 | 99999 | 0.9158667 | 6.54 | 381.28 | 0.5 | 0.74 | 1.04 | 99999 | 2.18 | 99999 | 33.7 | 99999 | 37.6 | 99999
QM-325 J | 0 | 0 | 0 | 0 | 0 | 0 | 100 | 0 | 0 | 0 | 0 | 0 | 30 | 0 | 0 | 0 | 0 | 40 | 0 | 0 | 0 | 0 | 0 | 0 | 0 | 0 | 0 | 0 | 0 | 0 | 0 | 0 | 0 | 0 | 0 | 0 | 85 | 0 | 0 | 0 | 0 | 20 | 0 | 0 | 0 | 0 | 0 | 0 | 0 | 1.5 | 0 | 0 | 0.4 | 0 | 0 | 0 | 0 | 0 | 0.4 | 0 | 0 | 0 | 0 | 0 | 0 | 0 | 0 | 0 | 0 | 3 | 0 | 0 | 0 | 0 | 0 | 0 | 0 | 0 | 0 | 0 | 0 | 0 | 0 | 0 | 0 | 0 | 0 | 0 | 0 | 0 | 0 | 0 | 0 | 0 | 0 | 0 | 0 | 5.5 | 0 | 0 | 0 | 0 | 0 | 2.8 | 0 | 0 | 288.6 | 0 | 0 | 0 | 0 | 0 | 0 | 0 | 0 | 0 | 0 | 0 | 0 | 0 | 0 | 0 | 0 | 0 | 0 | 0 | 0 | 0 | 0 | Krupp F2000 | 0.8 | Collin | injection huile | 99999 | 999999 | 999999 | 165 | 170 | 175 | 180 | 185 | 190 | 200 | 200 | 220 | 999999 | 999999 | 999999 | 999999 | 999999 | 200 | 200 | 200 | 30 | 999999 | 999999 | 99999 | 999999 | 999999 | 99999 | 999999 | 999999 | 999999 | 999999 | 999999 | 999999 | 999999 | 999999 | 999999 | 999999 | 99999 | 99999 | 53 | 99999 | 99999 | 99999 | 1800 | 999999 | 999999 | 99999 | 999999 | 11 | 62 | 999999 | 99999 | 99999 | 180 | 14.3 | 64 | 209 | Teach Line | >4h à 70°C. étuve HT | 99999 | 160 | 200-200-190-185-180 | 51 | 19 | 2 | 999999 | 57.46667 | 99999 | 0.9161 | 6.47 | 393.16 | 0.38 | 0.58 | 0.86 | 99999 | 1.94 | 99999 | 33.5 | 99999 | 35.8 | 99999
QM-326 A | 0 | 0 | 0 | 0 | 0 | 0 | 100 | 0 | 0 | 0 | 0 | 0 | 30 | 0 | 0 | 0 | 0 | 40 | 0 | 0 | 0 | 0 | 0 | 0 | 0 | 0 | 0 | 0 | 0 | 0 | 0 | 0 | 0 | 0 | 0 | 0 | 85 | 0 | 0 | 0 | 0 | 20 | 0 | 0 | 0 | 0 | 0 | 0 | 0 | 1.5 | 0 | 0 | 0.4 | 0 | 0 | 0 | 0 | 0 | 0.4 | 0 | 0 | 0 | 0 | 0 | 0 | 0 | 0 | 0 | 0 | 3 | 0 | 0 | 0 | 0 | 0 | 0 | 0 | 0 | 0 | 0 | 0 | 0 | 0 | 0 | 0 | 0 | 0 | 0 | 0 | 0 | 0 | 0 | 0 | 0 | 0 | 0 | 5.5 | 0 | 0 | 0 | 0 | 0 | 0 | 2.8 | 0 | 0 | 288.6 | 0 | 0 | 0 | 0 | 0 | 0 | 0 | 0 | 0 | 0 | 0 | 0 | 0 | 0 | 0 | 0 | 0 | 0 | 0 | 0 | 0 | 0 | Krupp F2000 | 0.8 | Collin | injection huile | 99999 | 999999 | 999999 | 165 | 170 | 175 | 180 | 185 | 190 | 200 | 200 | 200 avec VORTEC | 999999 | 999999 | 999999 | 999999 | 999999 | 200 | 200 | 200 | 30 | 999999 | 999999 | 99999 | 999999 | 999999 | 99999 | 999999 | 999999 | 999999 | 999999 | 999999 | 999999 | 999999 | 999999 | 999999 | 999999 | 99999 | 99999 | 53 | 99999 | 99999 | 99999 | 1800 | 999999 | 999999 | 99999 | 999999 | 11 | 58 | 999999 | 99999 | 99999 | 180 | 17.6 | 72 | 212 | Teach Line | >4h à 70°C | 99999 | 160 | 200-200-190-185-180 | 47 | 15 | 2 | 999999 | 61.3 | 99999 | 0.9184667 | 7.63 | 401.63 | 0.49 | 0.72 | 1.03 | 99999 | 2.23 | 99999 | 36.2 | 99999 | 46.2 | 99999
QM-326 B | 0 | 0 | 0 | 0 | 0 | 0 | 100 | 0 | 0 | 0 | 0 | 0 | 30 | 0 | 0 | 0 | 0 | 40 | 0 | 0 | 0 | 0 | 0 | 0 | 0 | 0 | 0 | 0 | 0 | 0 | 0 | 0 | 0 | 0 | 0 | 0 | 40 | 0 | 0 | 0 | 0 | 20 | 0 | 0 | 0 | 0 | 0 | 0 | 0 | 0 | 0 | 0 | 0 | 0 | 0 | 0 | 0 | 0 | 0 | 0 | 0 | 0 | 0 | 0 | 0 | 0 | 0 | 0 | 0 | 0 | 0 | 0 | 0 | 0 | 0 | 0 | 0 | 0 | 0 | 0 | 0 | 0 | 0 | 0 | 0 | 0 | 0 | 0 | 0 | 0 | 0 | 0 | 0 | 0 | 0 | 0 | 5.5 | 0 | 0 | 0 | 0 | 0 | 0 | 2.8 | 0 | 0 | 288.6 | 0.4 | 0.4 | 3 | 1.5 | 45 | 0 | 0 | 0 | 0 | 0 | 0 | 0 | 0 | 0 | 0 | 0 | 0 | 0 | 0 | 0 | 0 | 0 | Krupp F2000 | 0.8 | Collin | injection huile | 99999 | 999999 | 999999 | 165 | 170 | 175 | 180 | 185 | 190 | 200 | 200 | 200 avec VORTEC | 999999 | 999999 | 999999 | 999999 | 999999 | 200 | 200 | 200 | 30 | 999999 | 999999 | 99999 | 999999 | 999999 | 99999 | 999999 | 999999 | 999999 | 999999 | 999999 | 999999 | 999999 | 999999 | 999999 | 999999 | 99999 | 99999 | 54 | 99999 | 99999 | 99999 | 1500 | 999999 | 999999 | 99999 | 999999 | 11 | 58 | 999999 | 99999 | 2.02 | 180 | 12.5 | 61 | 212 | Teach Line | >4h à 70°C | 99999 | 100 | 220-200-190-185-180 | 35 | 99999 | 2 | 999999 | 61.06667 | 99999 | 0.9156333 | 6.78 | 294.36 | 0.45 | 0.68 | 1 | 99999 | 2.39 | 99999 | 27.5 | 99999 | 35.1 | 99999
QM-326 C | 0 | 0 | 0 | 0 | 0 | 0 | 100 | 0 | 0 | 0 | 0 | 0 | 30 | 0 | 0 | 0 | 0 | 40 | 0 | 0 | 0 | 0 | 0 | 0 | 0 | 0 | 0 | 0 | 0 | 0 | 0 | 0 | 0 | 0 | 0 | 0 | 40 | 0 | 0 | 0 | 0 | 20 | 0 | 0 | 0 | 0 | 0 | 0 | 0 | 1.5 | 0 | 0 | 0.4 | 0 | 0 | 0 | 0 | 0 | 0.4 | 0 | 0 | 0 | 0 | 0 | 0 | 0 | 0 | 0 | 0 | 3 | 0 | 0 | 0 | 0 | 0 | 0 | 0 | 0 | 0 | 0 | 0 | 0 | 0 | 0 | 0 | 0 | 0 | 0 | 0 | 0 | 0 | 0 | 0 | 0 | 0 | 0 | 5.5 | 0 | 0 | 0 | 0 | 0 | 0 | 2.8 | 0 | 0 | 288.6 | 0 | 0 | 0 | 0 | 45 | 0 | 0 | 0 | 0 | 0 | 0 | 0 | 0 | 0 | 0 | 0 | 0 | 0 | 0 | 0 | 0 | 0 | Krupp F2000 | 0.8 | Collin | injection huile | 99999 | 999999 | 999999 | 165 | 170 | 175 | 180 | 185 | 190 | 200 | 200 | 200 avec VORTEC | 999999 | 999999 | 999999 | 999999 | 999999 | 200 | 200 | 200 | 30 | 999999 | 999999 | 99999 | 999999 | 999999 | 99999 | 999999 | 999999 | 999999 | 999999 | 999999 | 999999 | 999999 | 999999 | 999999 | 999999 | 99999 | 99999 | 53 | 99999 | 99999 | 99999 | 1500 | 999999 | 999999 | 99999 | 999999 | 11 | 34 | 999999 | 99999 | 2.04 | 180 | 15 | 58 | 208 | Teach Line | >4h à 70°C | 99999 | 160 | 200-200-190-185-180 | 47 | 99999 | 2 | 999999 | 61.06667 | 99999 | 0.9162667 | 7.26 | 293.79 | 0.45 | 0.69 | 1.03 | 99999 | 2.46 | 99999 | 27.8 | 99999 | 29.8 | 99999
QM-326 D | 0 | 0 | 0 | 0 | 0 | 0 | 100 | 0 | 0 | 0 | 0 | 0 | 30 | 0 | 0 | 0 | 0 | 40 | 0 | 0 | 0 | 0 | 0 | 0 | 0 | 0 | 0 | 0 | 0 | 0 | 0 | 0 | 0 | 0 | 0 | 0 | 85 | 0 | 0 | 0 | 0 | 20 | 0 | 0 | 0 | 0 | 0 | 0 | 0 | 0 | 0 | 0 | 0 | 0 | 0 | 0 | 0 | 0 | 0 | 0 | 0 | 0 | 0 | 0 | 0 | 0 | 0 | 0 | 0 | 0 | 0 | 0 | 0 | 0 | 0 | 0 | 0 | 0 | 0 | 0 | 0 | 0 | 0 | 0 | 0 | 0 | 0 | 0 | 0 | 0 | 0 | 0 | 0 | 0 | 0 | 0 | 5.5 | 0 | 0 | 0 | 0 | 0 | 0 | 2.8 | 0 | 0 | 288.6 | 0.4 | 0.4 | 3 | 1.5 | 0 | 0 | 0 | 0 | 0 | 0 | 0 | 0 | 0 | 0 | 0 | 0 | 0 | 0 | 0 | 0 | 0 | 0 | Krupp F2000 | 0.8 | Collin | injection huile | 99999 | 999999 | 999999 | 165 | 170 | 175 | 180 | 185 | 190 | 200 | 200 | 200 avec VORTEC | 999999 | 999999 | 999999 | 999999 | 999999 | 200 | 200 | 200 | 30 | 999999 | 999999 | 99999 | 999999 | 999999 | 99999 | 999999 | 999999 | 999999 | 999999 | 999999 | 999999 | 999999 | 999999 | 999999 | 999999 | 99999 | 99999 | 53 | 99999 | 99999 | 99999 | 1800 | 999999 | 999999 | 99999 | 999999 | 11 | 78 | 999999 | 99999 | 99999 | 180 | 12.8 | 71 | 209 | Teach Line | >4h à 70°C | 99999 | 160 | 200-200-190-185-180 | 53 | 19 | 2 | 999999 | 59.3 | 99999 | 0.9190667 | 6.64 | 383.94 | 0.42 | 0.64 | 0.94 | 99999 | 2.06 | 99999 | 31.5 | 99999 | 39.2 | 99999
QM-326 D1 | 0 | 0 | 0 | 0 | 0 | 0 | 100 | 0 | 0 | 0 | 0 | 0 | 30 | 0 | 0 | 0 | 0 | 40 | 0 | 0 | 0 | 0 | 0 | 0 | 0 | 0 | 0 | 0 | 0 | 0 | 0 | 0 | 0 | 0 | 0 | 0 | 85 | 0 | 0 | 0 | 0 | 20 | 0 | 0 | 0 | 0 | 0 | 0 | 0 | 0 | 0 | 0 | 0 | 0 | 0 | 0 | 0 | 0 | 0 | 0 | 0 | 0 | 0 | 0 | 0 | 0 | 0 | 0 | 0 | 0 | 0 | 0 | 0 | 0 | 0 | 0 | 0 | 0 | 0 | 0 | 0 | 0 | 0 | 0 | 0 | 0 | 0 | 0 | 0 | 0 | 0 | 0 | 0 | 0 | 0 | 0 | 5.5 | 0 | 0 | 0 | 0 | 0 | 0 | 2.8 | 0 | 0 | 288.6 | 0.4 | 0.4 | 3 | 1.5 | 0 | 0 | 0 | 0 | 0 | 0 | 0 | 0 | 0 | 0 | 0 | 0 | 0 | 0 | 0 | 0 | 0 | 0 | Krupp F2000 | 0.8 | Collin | injection noir et huile | 99999 | 999999 | 999999 | 165 | 170 | 175 | 180 | 185 | 190 | 200 | 200 | 200 avec VORTEC | 999999 | 999999 | 999999 | 999999 | 999999 | 200 | 200 | 200 | 30 | 999999 | 999999 | 99999 | 999999 | 999999 | 99999 | 999999 | 999999 | 999999 | 999999 | 999999 | 999999 | 999999 | 999999 | 999999 | 999999 | 99999 | 99999 | 54 | 99999 | 99999 | 99999 | 1200 | 999999 | 999999 | 99999 | 999999 | 11 | 51 | 999999 | 99999 | 99999 | 180 | 12.2 | 58 | 210 | Teach Line | >4h à 70°C | 0.08 | 160 | 200-200-190-185-180 | 99999 | 99999 | 99999 | 999999 | 55.63333 | 99999 | 0.9272 | 6.52 | 377.82 | 0.44 | 0.66 | 0.94 | 99999 | 2.04 | 99999 | 37 | 99999 | 40 | 99999
QM-326 E | 0 | 0 | 0 | 0 | 0 | 0 | 100 | 0 | 0 | 0 | 0 | 0 | 30 | 0 | 0 | 0 | 0 | 40 | 0 | 0 | 0 | 0 | 0 | 0 | 0 | 0 | 0 | 0 | 0 | 0 | 0 | 0 | 0 | 0 | 0 | 0 | 85 | 0 | 0 | 0 | 0 | 20 | 0 | 0 | 0 | 0 | 0 | 0 | 0 | 1.5 | 0 | 0 | 0.4 | 0 | 0 | 0 | 0 | 0 | 0.4 | 0 | 0 | 0 | 0 | 0 | 0 | 0 | 0 | 0 | 0 | 3 | 0 | 0 | 0 | 0 | 0 | 0 | 0 | 0 | 0 | 0 | 0 | 0 | 0 | 0 | 0 | 0 | 0 | 0 | 0 | 0 | 0 | 0 | 0 | 0 | 0 | 0 | 5.5 | 0 | 0 | 0 | 0 | 0 | 0 | 2.8 | 0 | 0 | 288.6 | 0 | 0 | 0 | 0 | 0 | 0 | 0 | 0 | 0 | 0 | 0 | 0 | 0 | 0 | 0 | 0 | 0 | 0 | 0 | 0 | 0 | 0 | Krupp F2000 | 0.8 | Collin | 99998 | 99999 | 999999 | 999999 | 99998 | 99998 | 99998 | 99998 | 99998 | 99998 | 99998 | 99998 | 99998 | 999999 | 999999 | 999999 | 999999 | 999999 | 99998 | 99998 | 99998 | 99998 | 999999 | 999999 | 99999 | 999999 | 999999 | 99999 | 999999 | 999999 | 999999 | 999999 | 999999 | 999999 | 999999 | 999999 | 999999 | 999999 | 99999 | 99999 | 99998 | 99999 | 99999 | 99999 | 99998 | 999999 | 999999 | 99999 | 999999 | 99998 | 99998 | 999999 | 99999 | 99998 | 99998 | 99998 | 99998 | 99998 | Teach Line | >4h à 70°C | 0.05 | 160 | 200-200-190-185-180 | 50 | 16.5 | 2 | 999999 | 59.3 | 99999 | 0.9106333 | 6.85 | 369.89 | 0.43 | 0.66 | 0.97 | 99999 | 2.15 | 99999 | 31.9 | 99999 | 34.5 | 99999
QM-326 F | 0 | 0 | 0 | 0 | 0 | 0 | 100 | 0 | 0 | 0 | 0 | 0 | 30 | 0 | 0 | 0 | 0 | 40 | 0 | 0 | 0 | 0 | 0 | 0 | 0 | 0 | 0 | 0 | 0 | 0 | 0 | 0 | 0 | 0 | 0 | 0 | 85 | 0 | 0 | 0 | 0 | 20 | 0 | 0 | 0 | 0 | 0 | 0 | 0 | 1.5 | 0 | 0 | 0.4 | 0 | 0 | 0 | 0 | 0 | 0.4 | 0 | 0 | 0 | 0 | 0 | 0 | 0 | 0 | 0 | 0 | 3 | 0 | 0 | 0 | 0 | 0 | 0 | 0 | 0 | 0 | 0 | 0 | 0 | 0 | 0 | 0 | 0 | 0 | 0 | 0 | 0 | 0 | 0 | 0 | 0 | 0 | 0 | 5.5 | 0 | 0 | 0 | 0 | 0 | 0 | 2.8 | 0 | 0 | 288.6 | 0 | 0 | 0 | 0 | 0 | 0 | 0 | 0 | 0 | 0 | 0 | 0 | 0 | 0 | 0 | 0 | 0 | 0 | 0 | 0 | 0 | 0 | Krupp F2000 | 0.8 | Collin | injection huile | 99999 | 999999 | 999999 | 165 | 170 | 175 | 180 | 185 | 190 | 200 | 200 | 200 avec VORTEC | 999999 | 999999 | 999999 | 999999 | 999999 | 200 | 200 | 200 | 30 | 999999 | 999999 | 99999 | 999999 | 999999 | 99999 | 999999 | 999999 | 999999 | 999999 | 999999 | 999999 | 999999 | 999999 | 999999 | 999999 | 99999 | 99999 | 53 | 99999 | 99999 | 99999 | 1800 | 999999 | 999999 | 99999 | 999999 | 11 | 63 | 999999 | 99999 | 99999 | 180 | 15.1 | 63 | 210 | Teach Line | >4h à 70°C | 99999 | 160 | 200-200-190-185-180 | 47 | 17 | 2 | 999999 | 59.56667 | 99999 | 0.9122 | 7.13 | 385.49 | 0.44 | 0.67 | 0.96 | 99999 | 2.1 | 99999 | 40.6 | 99999 | 38.6 | 99999
QM-326 G | 0 | 0 | 0 | 0 | 0 | 0 | 100 | 0 | 0 | 0 | 0 | 0 | 30 | 0 | 0 | 0 | 0 | 40 | 0 | 0 | 0 | 0 | 0 | 0 | 0 | 0 | 0 | 0 | 0 | 0 | 0 | 0 | 0 | 0 | 0 | 0 | 85 | 0 | 0 | 0 | 0 | 20 | 0 | 0 | 0 | 0 | 0 | 0 | 0 | 1.5 | 0 | 0 | 0.4 | 0 | 0 | 0 | 0 | 0 | 0.4 | 0 | 0 | 0 | 0 | 0 | 0 | 0 | 0 | 0 | 0 | 3 | 0 | 0 | 0 | 0 | 0 | 0 | 0 | 0 | 0 | 0 | 0 | 0 | 0 | 0 | 0 | 0 | 0 | 0 | 0 | 0 | 0 | 0 | 0 | 0 | 0 | 0 | 5.5 | 0 | 0 | 0 | 0 | 0 | 0 | 2.8 | 0 | 0 | 288.6 | 0 | 0 | 0 | 0 | 0 | 5.8 | 0 | 0 | 0 | 0 | 0 | 0 | 0 | 0 | 0 | 0 | 0 | 0 | 0 | 0 | 0 | 0 | Krupp F2000 | 0.8 | Collin | injection huile | 99999 | 999999 | 999999 | 165 | 170 | 175 | 180 | 185 | 190 | 200 | 200 | 200 avec VORTEC | 999999 | 999999 | 999999 | 999999 | 999999 | 200 | 200 | 200 | 30 | 999999 | 999999 | 99999 | 999999 | 999999 | 99999 | 999999 | 999999 | 999999 | 999999 | 999999 | 999999 | 999999 | 999999 | 999999 | 999999 | 99999 | 99999 | 53 | 99999 | 99999 | 99999 | 1800 | 999999 | 999999 | 99999 | 999999 | 11 | 56 | 999999 | 99999 | 99999 | 180 | 15.7 | 65 | 210 | Teach Line | >4h à 70°C | 99999 | 160 | 200-200-190-185-180 | 45 | 15 | 2 | 999999 | 62.53333 | 99999 | 0.91745 | 7.68 | 394.75 | 0.49 | 0.75 | 1.09 | 99999 | 2.32 | 99999 | 37.5 | 99999 | 39.5 | 99999
QM-326 H | 0 | 0 | 0 | 0 | 0 | 0 | 100 | 0 | 0 | 0 | 0 | 0 | 30 | 0 | 0 | 0 | 0 | 40 | 0 | 0 | 0 | 0 | 0 | 0 | 0 | 0 | 0 | 0 | 0 | 0 | 0 | 0 | 0 | 0 | 0 | 0 | 85 | 0 | 0 | 0 | 0 | 20 | 0 | 0 | 0 | 0 | 0 | 0 | 0 | 1.5 | 0 | 0 | 0.4 | 0 | 0 | 0 | 0 | 0 | 0.4 | 0 | 0 | 0 | 0 | 0 | 0 | 0 | 0 | 0 | 0 | 3 | 0 | 0 | 0 | 0 | 0 | 0 | 0 | 0 | 0 | 0 | 0 | 0 | 0 | 0 | 0 | 0 | 0 | 0 | 0 | 0 | 0 | 0 | 0 | 0 | 0 | 0 | 5.5 | 0 | 0 | 0 | 0 | 0 | 0 | 2.8 | 0 | 0 | 288.6 | 0 | 0 | 0 | 0 | 0 | 0 | 0 | 0 | 0 | 0 | 0 | 0 | 0 | 0 | 0 | 0 | 0 | 0 | 0 | 0 | 0 | 0 | Krupp F2000 | 0.8 | Collin | injection noir et huile | 99999 | 999999 | 999999 | 165 | 170 | 175 | 180 | 185 | 190 | 200 | 200 | 200 avec VORTEC | 999999 | 999999 | 999999 | 999999 | 999999 | 200 | 200 | 200 | 30 | 999999 | 999999 | 99999 | 999999 | 999999 | 99999 | 999999 | 999999 | 999999 | 999999 | 999999 | 999999 | 999999 | 999999 | 999999 | 999999 | 99999 | 99999 | 54 | 99999 | 99999 | 99999 | 1200 | 999999 | 999999 | 99999 | 999999 | 11 | 49 | 999999 | 99999 | 99999 | 180 | 15 | 54 | 210 | Teach Line | >4h à 70°C | 99999 | 160 | 200-200-190-185-180 | 56 | 15 | 2 | 999999 | 59.5 | 99999 | 0.9218667 | 6.65 | 362.92 | 0.45 | 0.67 | 0.95 | 99999 | 2.06 | 99999 | 38 | 99999 | 39 | 99999
QM-326 I | 0 | 0 | 0 | 0 | 0 | 0 | 100 | 0 | 0 | 0 | 0 | 0 | 20 | 0 | 0 | 0 | 0 | 40 | 0 | 0 | 0 | 0 | 0 | 0 | 0 | 0 | 0 | 0 | 0 | 0 | 0 | 0 | 0 | 0 | 0 | 0 | 85 | 0 | 0 | 0 | 0 | 20 | 0 | 0 | 0 | 0 | 0 | 0 | 0 | 1.5 | 0 | 0 | 0.4 | 0 | 0 | 0 | 0 | 0 | 0.4 | 0 | 0 | 0 | 0 | 0 | 0 | 0 | 0 | 0 | 0 | 3 | 0 | 0 | 0 | 0 | 0 | 0 | 0 | 0 | 0 | 0 | 0 | 0 | 0 | 0 | 0 | 0 | 0 | 0 | 0 | 0 | 0 | 0 | 0 | 0 | 0 | 0 | 5.5 | 0 | 0 | 0 | 0 | 0 | 0 | 2.8 | 0 | 0 | 288.6 | 0 | 0 | 0 | 0 | 0 | 0 | 0 | 0 | 0 | 0 | 0 | 0 | 0 | 0 | 0 | 0 | 0 | 0 | 0 | 0 | 0 | 0 | Krupp F2000 | 0.8 | Collin | injection huile | 99999 | 999999 | 999999 | 165 | 170 | 175 | 180 | 185 | 190 | 200 | 200 | 200 avec VORTEC | 999999 | 999999 | 999999 | 999999 | 999999 | 200 | 200 | 200 | 30 | 999999 | 999999 | 99999 | 999999 | 999999 | 99999 | 999999 | 999999 | 999999 | 999999 | 999999 | 999999 | 999999 | 999999 | 999999 | 999999 | 99999 | 99999 | 53 | 99999 | 99999 | 99999 | 1800 | 999999 | 999999 | 99999 | 999999 | 11 | 95 | 999999 | 99999 | 99999 | 180 | 14.2 | 69 | 211 | Teach Line | >4h à 70°C | 99999 | 160 | 200-200-190-185-180 | 56 | 19.5 | 2 | 999999 | 57.5 | 99999 | 0.9167 | 6.22 | 387.28 | 0.38 | 0.59 | 0.88 | 99999 | 1.95 | 99999 | 29.7 | 99999 | 41.4 | 99999
QM-326 J | 0 | 0 | 0 | 0 | 0 | 0 | 100 | 0 | 0 | 0 | 0 | 0 | 20 | 0 | 0 | 0 | 0 | 40 | 0 | 0 | 0 | 0 | 0 | 0 | 0 | 0 | 0 | 0 | 0 | 0 | 0 | 0 | 0 | 0 | 0 | 0 | 85 | 0 | 0 | 0 | 0 | 20 | 0 | 0 | 0 | 0 | 0 | 0 | 0 | 1.5 | 0 | 0 | 0.4 | 0 | 0 | 0 | 0 | 0 | 0.4 | 0 | 0 | 0 | 0 | 0 | 0 | 0 | 0 | 0 | 0 | 3 | 0 | 0 | 0 | 0 | 0 | 0 | 0 | 0 | 0 | 0 | 0 | 0 | 0 | 0 | 0 | 0 | 0 | 0 | 0 | 0 | 0 | 0 | 0 | 0 | 0 | 0 | 5.5 | 0 | 0 | 0 | 0 | 0 | 0 | 2.8 | 0 | 0 | 288.6 | 0 | 0 | 0 | 0 | 0 | 0 | 0 | 0 | 0 | 0 | 0 | 0 | 0 | 0 | 0 | 0 | 0 | 0 | 0 | 0 | 0 | 0 | Krupp F2000 | 0.8 | Collin | injection huile | 99999 | 999999 | 999999 | 165 | 170 | 175 | 180 | 185 | 190 | 200 | 200 | 200 avec VORTEC | 999999 | 999999 | 999999 | 999999 | 999999 | 200 | 200 | 200 | 30 | 999999 | 999999 | 99999 | 999999 | 999999 | 99999 | 999999 | 999999 | 999999 | 999999 | 999999 | 999999 | 999999 | 999999 | 999999 | 999999 | 99999 | 99999 | 53 | 99999 | 99999 | 99999 | 1800 | 999999 | 999999 | 99999 | 999999 | 11 | 63 | 999999 | 99999 | 99999 | 180 | 15.2 | 63 | 209 | Teach Line | >4h à 70°C | 99999 | 160 | 200-200-190-185-180 | 46 | 18 | 2 | 999999 | 60.16667 | 99999 | 0.9198333 | 6.62 | 368.73 | 0.46 | 0.68 | 0.98 | 99999 | 2.14 | 99999 | 31.9 | 99999 | 33.2 | 99999
QM-326 K | 0 | 0 | 0 | 0 | 0 | 0 | 100 | 0 | 0 | 0 | 0 | 0 | 10 | 0 | 0 | 0 | 0 | 40 | 0 | 0 | 0 | 0 | 0 | 0 | 0 | 0 | 0 | 0 | 0 | 0 | 0 | 0 | 0 | 0 | 0 | 0 | 85 | 0 | 0 | 0 | 0 | 20 | 0 | 0 | 0 | 0 | 0 | 0 | 0 | 1.5 | 0 | 0 | 0.4 | 0 | 0 | 0 | 0 | 0 | 0.4 | 0 | 0 | 0 | 0 | 0 | 0 | 0 | 0 | 0 | 0 | 3 | 0 | 0 | 0 | 0 | 0 | 0 | 0 | 0 | 0 | 0 | 0 | 0 | 0 | 0 | 0 | 0 | 0 | 0 | 0 | 0 | 0 | 0 | 0 | 0 | 0 | 0 | 5.5 | 0 | 0 | 0 | 0 | 0 | 0 | 2.8 | 0 | 0 | 288.6 | 0 | 0 | 0 | 0 | 0 | 0 | 0 | 0 | 0 | 0 | 0 | 0 | 0 | 0 | 0 | 0 | 0 | 0 | 0 | 0 | 0 | 0 | Krupp F2000 | 0.8 | Collin | injection huile | 99999 | 999999 | 999999 | 165 | 170 | 175 | 180 | 185 | 190 | 200 | 200 | 200 avec VORTEC | 999999 | 999999 | 999999 | 999999 | 999999 | 200 | 200 | 200 | 30 | 999999 | 999999 | 99999 | 999999 | 999999 | 99999 | 999999 | 999999 | 999999 | 999999 | 999999 | 999999 | 999999 | 999999 | 999999 | 999999 | 99999 | 99999 | 53 | 99999 | 99999 | 99999 | 1800 | 999999 | 999999 | 99999 | 999999 | 11 | 58 | 999999 | 99999 | 99999 | 180 | 14.1 | 58 | 209 | Teach Line | >4h à 70°C | 99999 | 160 | 200-200-190-185-180 | 43 | 18.5 | 2 | 999999 | 61.53333 | 99999 | 0.9225333 | 6.97 | 368.97 | 0.46 | 0.7 | 1.02 | 99999 | 2.24 | 99999 | 38.3 | 99999 | 38.9 | 99999
QM-326 M | 0 | 0 | 0 | 0 | 0 | 0 | 100 | 0 | 0 | 0 | 0 | 0 | 30 | 0 | 0 | 0 | 0 | 40 | 0 | 0 | 0 | 0 | 0 | 0 | 0 | 0 | 0 | 0 | 0 | 0 | 0 | 0 | 0 | 0 | 0 | 0 | 85 | 0 | 0 | 0 | 0 | 20 | 0 | 0 | 0 | 0 | 0 | 0 | 0 | 1.5 | 0 | 0 | 0.4 | 0 | 0 | 0 | 0 | 0.4 | 0 | 0 | 0 | 0 | 0 | 0 | 0 | 0 | 0 | 0 | 0 | 3 | 0 | 0 | 0 | 0 | 0 | 0 | 0 | 0 | 0 | 0 | 0 | 0 | 0 | 0 | 0 | 0 | 0 | 0 | 0 | 0 | 0 | 0 | 0 | 0 | 0 | 0 | 5.5 | 0 | 0 | 0 | 0 | 0 | 0 | 2.8 | 0 | 0 | 288.6 | 0 | 0 | 0 | 0 | 0 | 0 | 0 | 0 | 0 | 0 | 0 | 0 | 0 | 0 | 0 | 0 | 0 | 0 | 0 | 0 | 0 | 0 | Krupp F2000 | 0.8 | Collin | injection huile | 99999 | 999999 | 999999 | 165 | 170 | 175 | 180 | 185 | 190 | 200 | 200 | 200 avec VORTEC | 999999 | 999999 | 999999 | 999999 | 999999 | 200 | 200 | 200 | 30 | 999999 | 999999 | 99999 | 999999 | 999999 | 99999 | 999999 | 999999 | 999999 | 999999 | 999999 | 999999 | 999999 | 999999 | 999999 | 999999 | 99999 | 99999 | 53 | 99999 | 99999 | 99999 | 1800 | 999999 | 999999 | 99999 | 999999 | 11 | 69 | 999999 | 99999 | 99999 | 180 | 14 | 60 | 210 | Teach Line | >4h à 70°C | 99999 | 160 | 200-200-190-185-180 | 46 | 18.5 | 2 | 999999 | 55.7 | 99999 | 0.9125333 | 6.24 | 427.69 | 0.37 | 0.56 | 0.82 | 99999 | 1.78 | 99999 | 41.5 | 99999 | 37.7 | 99999
QM-327 A | 0 | 0 | 0 | 0 | 0 | 0 | 100 | 0 | 0 | 0 | 0 | 0 | 30 | 0 | 0 | 0 | 0 | 40 | 0 | 0 | 0 | 0 | 0 | 0 | 0 | 0 | 0 | 0 | 0 | 0 | 0 | 0 | 0 | 0 | 0 | 0 | 85 | 0 | 0 | 0 | 0 | 20 | 0 | 0 | 0 | 0 | 0 | 0 | 0 | 1.5 | 0 | 0 | 0.4 | 0 | 0 | 0 | 0 | 0 | 0.4 | 0 | 0 | 0 | 0 | 0 | 0 | 0 | 0 | 0 | 0 | 3 | 0 | 0 | 0 | 0 | 0 | 0 | 0 | 0 | 0 | 0 | 0 | 0 | 0 | 0 | 0 | 0 | 0 | 0 | 0 | 0 | 0 | 0 | 0 | 0 | 0 | 0 | 5.5 | 0 | 0 | 0 | 0 | 0 | 0 | 2.8 | 0 | 0 | 288.6 | 0 | 0 | 0 | 0 | 0 | 0 | 0 | 0 | 0 | 0 | 0 | 0 | 0 | 0 | 0 | 0 | 0 | 0 | 0 | 0 | 0 | 0 | Krupp F2000 | 0.8 | Collin | injection huile | 99999 | 999999 | 999999 | 165 | 170 | 175 | 180 | 185 | 190 | 200 | 200 | 200 avec VORTEC | 999999 | 999999 | 999999 | 999999 | 999999 | 200 | 200 | 200 | 25 | 999999 | 999999 | 99999 | 999999 | 999999 | 99999 | 999999 | 999999 | 999999 | 999999 | 999999 | 999999 | 999999 | 999999 | 999999 | 999999 | 99999 | 99999 | 53 | 99999 | 99999 | 99999 | 1200 | 999999 | 999999 | 99999 | 999999 | 11 | 61 | 999999 | 99999 | 99999 | 180 | 16.4 | 59 | 212 | Teach Line | >4h à 70°C | 0.05 | 160 | 200-200-190-185-180 | 48 | 12.5 | 2 | 999999 | 60.33333 | 99999 | 0.9262333 | 7.42 | 415 | 0.52 | 0.76 | 1.07 | 99999 | 2.19 | 99999 | 37.5 | 99999 | 37.4 | 99999
QM-327 B | 0 | 0 | 0 | 0 | 0 | 0 | 100 | 0 | 0 | 0 | 0 | 0 | 30 | 0 | 0 | 0 | 0 | 40 | 0 | 0 | 0 | 0 | 0 | 0 | 0 | 0 | 0 | 0 | 0 | 0 | 0 | 0 | 0 | 0 | 0 | 0 | 85 | 0 | 0 | 0 | 0 | 20 | 0 | 0 | 0 | 0 | 0 | 0 | 0 | 1.5 | 0 | 0 | 0.4 | 0 | 0 | 0 | 0 | 0 | 0.4 | 0 | 0 | 0 | 0 | 0 | 0 | 0 | 0 | 0 | 0 | 3 | 0 | 0 | 0 | 0 | 0 | 0 | 0 | 0 | 0 | 0 | 0 | 0 | 0 | 0 | 0 | 0 | 0 | 0 | 0 | 0 | 0 | 0 | 0 | 0 | 0 | 0 | 5.5 | 0 | 0 | 0 | 0 | 0 | 0 | 2.8 | 0 | 0 | 288.6 | 0 | 0 | 0 | 0 | 0 | 0 | 0 | 0 | 0 | 0 | 0 | 0 | 0 | 0 | 0 | 0 | 0 | 0 | 0 | 0 | 0 | 0 | Krupp F2000 | 0.8 | Collin | injection huile | 99999 | 999999 | 999999 | 165 | 170 | 175 | 180 | 185 | 190 | 200 | 200 | 200 avec VORTEC | 999999 | 999999 | 999999 | 999999 | 999999 | 200 | 200 | 200 | 25 | 999999 | 999999 | 99999 | 999999 | 999999 | 99999 | 999999 | 999999 | 999999 | 999999 | 999999 | 999999 | 999999 | 999999 | 999999 | 999999 | 99999 | 99999 | 53 | 99999 | 99999 | 99999 | 1200 | 999999 | 999999 | 99999 | 999999 | 11 | 60 | 999999 | 99999 | 99999 | 180 | 15.2 | 60 | 210 | Teach Line | >4h à 70°C | 0.07 | 160 | 200-200-190-185-180 | 49 | 15 | 2 | 999999 | 60.03333 | 99999 | 0.9302 | 7.5 | 409.39 | 0.5 | 0.74 | 1.04 | 99999 | 2.19 | 99999 | 37.4 | 99999 | 45.1 | 99999
QM-327 C | 0 | 0 | 0 | 0 | 0 | 0 | 100 | 0 | 0 | 0 | 0 | 0 | 30 | 0 | 0 | 0 | 0 | 40 | 0 | 0 | 0 | 0 | 0 | 0 | 0 | 0 | 0 | 0 | 0 | 0 | 0 | 0 | 0 | 0 | 0 | 0 | 60 | 0 | 0 | 0 | 0 | 20 | 0 | 0 | 0 | 0 | 0 | 0 | 0 | 1.5 | 0 | 0 | 0.4 | 0 | 0 | 0 | 0 | 0 | 0.4 | 0 | 0 | 0 | 0 | 0 | 0 | 0 | 0 | 0 | 0 | 3 | 0 | 0 | 0 | 0 | 0 | 0 | 0 | 0 | 0 | 0 | 0 | 0 | 0 | 0 | 0 | 0 | 0 | 0 | 0 | 0 | 0 | 0 | 0 | 0 | 0 | 0 | 5.5 | 0 | 0 | 0 | 0 | 0 | 0 | 2.8 | 0 | 0 | 263.6 | 0 | 0 | 0 | 0 | 25 | 0 | 0 | 0 | 0 | 0 | 0 | 0 | 0 | 0 | 0 | 0 | 0 | 0 | 0 | 0 | 0 | 0 | Krupp F2000 | 0.8 | Collin | injection huile | 99999 | 999999 | 999999 | 165 | 170 | 175 | 180 | 185 | 190 | 200 | 200 | 200 avec VORTEC | 999999 | 999999 | 999999 | 999999 | 999999 | 200 | 200 | 200 | 25 | 999999 | 999999 | 99999 | 999999 | 999999 | 99999 | 999999 | 999999 | 999999 | 999999 | 999999 | 999999 | 999999 | 999999 | 999999 | 999999 | 99999 | 99999 | 54 | 99999 | 99999 | 99999 | 1200 | 999999 | 999999 | 99999 | 999999 | 11 | 61 | 999999 | 99999 | 1.03 | 180 | 14.7 | 63 | 211 | Teach Line | >4h à 70°C | 0.07 | 160 | 200-200-190-185-180 | 48 | 14.5 | 2 | 999999 | 59.8 | 99999 | 0.9273 | 6.66 | 340.15 | 0.47 | 0.71 | 1.02 | 99999 | 2.27 | 99999 | 33.8 | 99999 | 36.2 | 99999
QM-327 D | 0 | 0 | 0 | 0 | 0 | 0 | 100 | 0 | 0 | 0 | 0 | 0 | 30 | 0 | 0 | 0 | 0 | 40 | 0 | 0 | 0 | 0 | 0 | 0 | 0 | 0 | 0 | 0 | 0 | 0 | 0 | 0 | 0 | 0 | 0 | 0 | 40 | 0 | 0 | 0 | 0 | 20 | 0 | 0 | 0 | 0 | 0 | 0 | 0 | 1.5 | 0 | 0 | 0.4 | 0 | 0 | 0 | 0 | 0 | 0.4 | 0 | 0 | 0 | 0 | 0 | 0 | 0 | 0 | 0 | 0 | 3 | 0 | 0 | 0 | 0 | 0 | 0 | 0 | 0 | 0 | 0 | 0 | 0 | 0 | 0 | 0 | 0 | 0 | 0 | 0 | 0 | 0 | 0 | 0 | 0 | 0 | 0 | 5.5 | 0 | 0 | 0 | 0 | 0 | 0 | 2.8 | 0 | 0 | 243.6 | 0 | 0 | 0 | 0 | 45 | 0 | 0 | 0 | 0 | 0 | 0 | 0 | 0 | 0 | 0 | 0 | 0 | 0 | 0 | 0 | 0 | 0 | Krupp F2000 | 0.8 | Collin | injection huile | 99999 | 999999 | 999999 | 165 | 170 | 175 | 180 | 185 | 190 | 200 | 200 | 200 avec VORTEC | 999999 | 999999 | 999999 | 999999 | 999999 | 200 | 200 | 200 | 25 | 999999 | 999999 | 99999 | 999999 | 999999 | 99999 | 999999 | 999999 | 999999 | 999999 | 999999 | 999999 | 999999 | 999999 | 999999 | 999999 | 99999 | 99999 | 54 | 99999 | 99999 | 99999 | 1200 | 999999 | 999999 | 99999 | 999999 | 11 | 49 | 999999 | 99999 | 2.01 | 180 | 15.3 | 71 | 209 | Teach Line | >4h à 70°C | 0.09 | 160 | ['180-180-190-185-180'] | 54 | 12.5 | 2 | 999999 | 61.9 | 99999 | 0.9278 | 6.9 | 287.03 | 0.51 | 0.76 | 1.1 | 99999 | 2.58 | 99999 | 30.6 | 99999 | 33.3 | 99999
QM-327 E | 0 | 0 | 0 | 0 | 0 | 0 | 100 | 0 | 0 | 0 | 0 | 0 | 30 | 0 | 0 | 0 | 0 | 40 | 0 | 0 | 0 | 0 | 0 | 0 | 0 | 0 | 0 | 0 | 0 | 0 | 0 | 0 | 0 | 0 | 0 | 0 | 30 | 0 | 0 | 0 | 0 | 20 | 0 | 0 | 0 | 0 | 0 | 0 | 0 | 1.5 | 0 | 0 | 0.4 | 0 | 0 | 0 | 0 | 0 | 0.4 | 0 | 0 | 0 | 0 | 0 | 0 | 0 | 0 | 0 | 0 | 3 | 0 | 0 | 0 | 0 | 0 | 0 | 0 | 0 | 0 | 0 | 0 | 0 | 0 | 0 | 0 | 0 | 0 | 0 | 0 | 0 | 0 | 0 | 0 | 0 | 0 | 0 | 5.5 | 0 | 0 | 0 | 0 | 0 | 0 | 2.8 | 0 | 0 | 233.6 | 0 | 0 | 0 | 0 | 55 | 0 | 0 | 0 | 0 | 0 | 0 | 0 | 0 | 0 | 0 | 0 | 0 | 0 | 0 | 0 | 0 | 0 | Krupp F2000 | 0.8 | Collin | injection huile | 99999 | 999999 | 999999 | 165 | 170 | 175 | 180 | 185 | 190 | 200 | 200 | 200 avec VORTEC | 999999 | 999999 | 999999 | 999999 | 999999 | 200 | 200 | 200 | 25 | 999999 | 999999 | 99999 | 999999 | 999999 | 99999 | 999999 | 999999 | 999999 | 999999 | 999999 | 999999 | 999999 | 999999 | 999999 | 999999 | 99999 | 99999 | 54 | 99999 | 99999 | 99999 | 1200 | 999999 | 999999 | 99999 | 999999 | 11 | 42 | 999999 | 99999 | 2.55 | 180 | 15.1 | 72 | 209 | Teach Line | >4h à 70°C | 0.09 | 160 | ['180-180-190-185-180'] | 55 | 12.5 | 2 | 999999 | 62.6 | 99999 | 0.9261 | 6.89 | 265.78 | 0.53 | 0.79 | 1.14 | 99999 | 2.72 | 99999 | 27.9 | 99999 | 33.9 | 99999
QM-327 F | 0 | 0 | 0 | 0 | 0 | 0 | 100 | 0 | 0 | 0 | 0 | 0 | 20 | 0 | 0 | 0 | 0 | 40 | 0 | 0 | 0 | 0 | 0 | 0 | 0 | 0 | 0 | 0 | 0 | 0 | 0 | 0 | 0 | 0 | 0 | 0 | 85 | 0 | 0 | 0 | 0 | 20 | 0 | 0 | 0 | 0 | 0 | 0 | 0 | 1.5 | 0 | 0 | 0.4 | 0 | 0 | 0 | 0 | 0 | 0.4 | 0 | 0 | 0 | 0 | 0 | 0 | 0 | 0 | 0 | 0 | 3 | 0 | 0 | 0 | 0 | 0 | 0 | 0 | 0 | 0 | 0 | 0 | 0 | 0 | 0 | 0 | 0 | 0 | 0 | 0 | 0 | 0 | 0 | 0 | 0 | 0 | 0 | 5.5 | 0 | 0 | 0 | 0 | 0 | 0 | 2.8 | 0 | 0 | 278.6 | 0 | 0 | 0 | 0 | 0 | 0 | 0 | 0 | 0 | 0 | 0 | 0 | 0 | 0 | 0 | 0 | 0 | 0 | 0 | 0 | 0 | 0 | Krupp F2000 | 0.8 | Collin | injection huile | 99999 | 999999 | 999999 | 165 | 170 | 175 | 180 | 185 | 190 | 200 | 200 | 200 avec VORTEC | 999999 | 999999 | 999999 | 999999 | 999999 | 200 | 200 | 200 | 25 | 999999 | 999999 | 99999 | 999999 | 999999 | 99999 | 999999 | 999999 | 999999 | 999999 | 999999 | 999999 | 999999 | 999999 | 999999 | 999999 | 99999 | 99999 | 53 | 99999 | 99999 | 99999 | 1200 | 999999 | 999999 | 99999 | 999999 | 11 | 65 | 999999 | 99999 | 99999 | 180 | 14.5 | 59 | 209 | Teach Line | >4h à 70°C | 0.07 | 160 | 200-200-190-185-180 | 44 | 12.5 | 2 | 999999 | 60.53333 | 99999 | 0.9338667 | 7.13 | 373.15 | 0.54 | 0.78 | 1.08 | 99999 | 2.29 | 99999 | 33.8 | 99999 | 34.6 | 99999
QM-327 G | 0 | 0 | 0 | 0 | 0 | 0 | 100 | 0 | 0 | 0 | 0 | 0 | 10 | 0 | 0 | 0 | 0 | 40 | 0 | 0 | 0 | 0 | 0 | 0 | 0 | 0 | 0 | 0 | 0 | 0 | 0 | 0 | 0 | 0 | 0 | 0 | 85 | 0 | 0 | 0 | 0 | 20 | 0 | 0 | 0 | 0 | 0 | 0 | 0 | 1.5 | 0 | 0 | 0.4 | 0 | 0 | 0 | 0 | 0 | 0.4 | 0 | 0 | 0 | 0 | 0 | 0 | 0 | 0 | 0 | 0 | 3 | 0 | 0 | 0 | 0 | 0 | 0 | 0 | 0 | 0 | 0 | 0 | 0 | 0 | 0 | 0 | 0 | 0 | 0 | 0 | 0 | 0 | 0 | 0 | 0 | 0 | 0 | 5.5 | 0 | 0 | 0 | 0 | 0 | 0 | 2.8 | 0 | 0 | 268.6 | 0 | 0 | 0 | 0 | 0 | 0 | 0 | 0 | 0 | 0 | 0 | 0 | 0 | 0 | 0 | 0 | 0 | 0 | 0 | 0 | 0 | 0 | Krupp F2000 | 0.8 | Collin | injection huile | 99999 | 999999 | 999999 | 165 | 170 | 175 | 180 | 185 | 190 | 200 | 200 | 200 avec VORTEC | 999999 | 999999 | 999999 | 999999 | 999999 | 200 | 200 | 200 | 25 | 999999 | 999999 | 99999 | 999999 | 999999 | 99999 | 999999 | 999999 | 999999 | 999999 | 999999 | 999999 | 999999 | 999999 | 999999 | 999999 | 99999 | 99999 | 53 | 99999 | 99999 | 99999 | 1200 | 999999 | 999999 | 99999 | 999999 | 10.5 | 68 | 999999 | 99999 | 99999 | 180 | 12.1 | 52 | 210 | Teach Line | >4h à 70°C | 0.06 | 160 | 200-200-190-185-180 | 36 | 13 | 2 | 999999 | 62 | 99999 | 0.9280333 | 7.11 | 356.61 | 0.58 | 0.84 | 1.16 | 99999 | 2.46 | 99999 | 35.9 | 99999 | 35.9 | 99999
QM-327 H | 0 | 0 | 0 | 0 | 0 | 0 | 100 | 0 | 0 | 0 | 0 | 0 | 0 | 0 | 0 | 0 | 0 | 40 | 0 | 0 | 0 | 0 | 0 | 0 | 0 | 0 | 0 | 0 | 0 | 0 | 0 | 0 | 0 | 0 | 0 | 0 | 85 | 0 | 0 | 0 | 0 | 20 | 0 | 0 | 0 | 0 | 0 | 0 | 0 | 1.5 | 0 | 0 | 0.4 | 0 | 0 | 0 | 0 | 0 | 0.4 | 0 | 0 | 0 | 0 | 0 | 0 | 0 | 0 | 0 | 0 | 3 | 0 | 0 | 0 | 0 | 0 | 0 | 0 | 0 | 0 | 0 | 0 | 0 | 0 | 0 | 0 | 0 | 0 | 0 | 0 | 0 | 0 | 0 | 0 | 0 | 0 | 0 | 5.5 | 0 | 0 | 0 | 0 | 0 | 0 | 2.8 | 0 | 0 | 258.6 | 0 | 0 | 0 | 0 | 0 | 0 | 0 | 0 | 0 | 0 | 0 | 0 | 0 | 0 | 0 | 0 | 0 | 0 | 0 | 0 | 0 | 0 | Krupp F2000 | 0.8 | Collin | injection huile | 99999 | 999999 | 999999 | 165 | 170 | 175 | 180 | 185 | 190 | 200 | 200 | 200 avec VORTEC | 999999 | 999999 | 999999 | 999999 | 999999 | 200 | 200 | 200 | 25 | 999999 | 999999 | 99999 | 999999 | 999999 | 99999 | 999999 | 999999 | 999999 | 999999 | 999999 | 999999 | 999999 | 999999 | 999999 | 999999 | 99999 | 99999 | 53 | 99999 | 99999 | 99999 | 1200 | 999999 | 999999 | 99999 | 999999 | 11 | 59 | 999999 | 99999 | 99999 | 180 | 11.5 | 45 | 210 | Teach Line | >4h à 70°C | 0.06 | 160 | 200-200-190-185-180 | 32 | 13 | 2 | 999999 | 63.53333 | 99999 | 0.9342667 | 6.47 | 326.89 | 0.64 | 0.91 | 1.25 | 99999 | 2.59 | 99999 | 34 | 99999 | 36.5 | 99999
QM-327 I | 0 | 0 | 0 | 0 | 0 | 0 | 100 | 0 | 0 | 0 | 0 | 0 | 0 | 0 | 0 | 0 | 0 | 40 | 0 | 0 | 0 | 0 | 0 | 0 | 0 | 0 | 0 | 0 | 0 | 0 | 0 | 0 | 0 | 0 | 0 | 0 | 75 | 0 | 0 | 0 | 0 | 20 | 0 | 0 | 0 | 0 | 0 | 0 | 0 | 1.5 | 0 | 0 | 0.4 | 0 | 0 | 0 | 0 | 0 | 0.4 | 0 | 0 | 0 | 0 | 0 | 0 | 0 | 0 | 0 | 0 | 3 | 0 | 0 | 0 | 0 | 0 | 0 | 0 | 0 | 0 | 0 | 0 | 0 | 0 | 0 | 0 | 0 | 0 | 0 | 0 | 0 | 0 | 0 | 0 | 0 | 0 | 0 | 5.5 | 0 | 0 | 0 | 0 | 0 | 0 | 2.8 | 0 | 0 | 248.6 | 0 | 0 | 0 | 0 | 0 | 0 | 0 | 0 | 0 | 0 | 0 | 0 | 0 | 0 | 0 | 0 | 0 | 0 | 0 | 0 | 0 | 0 | Krupp F2000 | 0.8 | Collin | injection huile | 99999 | 999999 | 999999 | 165 | 170 | 175 | 180 | 185 | 190 | 200 | 200 | 200 avec VORTEC | 999999 | 999999 | 999999 | 999999 | 999999 | 200 | 200 | 200 | 25 | 999999 | 999999 | 99999 | 999999 | 999999 | 99999 | 999999 | 999999 | 999999 | 999999 | 999999 | 999999 | 999999 | 999999 | 999999 | 999999 | 99999 | 99999 | 53 | 99999 | 99999 | 99999 | 1200 | 999999 | 999999 | 99999 | 999999 | 11 | 54 | 999999 | 99999 | 99999 | 180 | 12.7 | 49 | 210 | Teach Line | >4h à 70°C | 0.06 | 160 | 200-200-190-185-180 | 37 | 13.5 | 2 | 999999 | 64.96667 | 99999 | 0.9353667 | 7.77 | 347.57 | 0.71 | 0.99 | 1.34 | 99999 | 2.76 | 99999 | 33.1 | 99999 | 37.7 | 99999
QM-328 A | 0 | 0 | 0 | 0 | 0 | 0 | 100 | 0 | 0 | 0 | 0 | 0 | 30 | 0 | 0 | 0 | 0 | 40 | 0 | 0 | 0 | 0 | 0 | 0 | 0 | 0 | 0 | 0 | 0 | 0 | 0 | 0 | 0 | 0 | 0 | 0 | 85 | 0 | 0 | 0 | 0 | 20 | 0 | 0 | 0 | 0 | 0 | 0 | 0 | 1.5 | 0 | 0 | 0.4 | 0 | 0 | 0 | 0 | 0 | 0.4 | 0 | 0 | 0 | 0 | 0 | 0 | 0 | 0 | 0 | 0 | 3 | 0 | 0 | 0 | 0 | 0 | 0 | 0 | 0 | 0 | 0 | 0 | 0 | 0 | 0 | 0 | 0 | 0 | 0 | 0 | 0 | 0 | 0 | 0 | 0 | 0 | 0 | 5.5 | 0 | 0 | 0 | 0 | 0 | 0 | 2.8 | 0 | 0 | 288.6 | 0 | 0 | 0 | 0 | 0 | 1.5%w | 0 | 0 | 0 | 0 | 0 | 0 | 0 | 0 | 0 | 0 | 0 | 0 | 0 | 0 | 0 | 0 | Krupp F2000 | 0.8 | Collin | 99999 | 99999 | 999999 | 999999 | 99999 | 99999 | 99999 | 99999 | 99999 | 99999 | 99999 | 99999 | 99999 | 999999 | 999999 | 999999 | 999999 | 999999 | 99999 | 99999 | 99999 | 99999 | 999999 | 999999 | 99999 | 999999 | 999999 | 99999 | 999999 | 999999 | 999999 | 999999 | 999999 | 999999 | 999999 | 999999 | 999999 | 999999 | 99999 | 99999 | 99999 | 99999 | 99999 | 99999 | 99999 | 999999 | 999999 | 99999 | 999999 | 99999 | 99999 | 999999 | 99999 | 99999 | 99999 | 99999 | 99999 | 99999 | Teach Line | >4h à 70°C | 99999 | 160 | 200-200-190-185-180 | 50 | 16.5 | 2 | 999999 | 61.33333 | 99999 | 99999 | 8.24 | 416.76 | 0.58 | 0.84 | 1.18 | 99999 | 2.37 | 99999 | 35.5 | 99999 | 40.7 | 99999
QM-328 B | 0 | 0 | 0 | 0 | 0 | 0 | 100 | 0 | 0 | 0 | 0 | 0 | 30 | 0 | 0 | 0 | 0 | 40 | 0 | 0 | 0 | 0 | 0 | 0 | 0 | 0 | 0 | 0 | 0 | 0 | 0 | 0 | 0 | 0 | 0 | 0 | 85 | 0 | 0 | 0 | 0 | 20 | 0 | 0 | 0 | 0 | 0 | 0 | 0 | 1.5 | 0 | 0 | 0.4 | 0 | 0 | 0 | 0 | 0 | 0.4 | 0 | 0 | 0 | 0 | 0 | 0 | 0 | 0 | 0 | 0 | 3 | 0 | 0 | 0 | 0 | 0 | 0 | 0 | 0 | 0 | 0 | 0 | 0 | 0 | 0 | 0 | 0 | 0 | 0 | 0 | 0 | 0 | 0 | 0 | 0 | 0 | 0 | 5.5 | 0 | 0 | 0 | 0 | 0 | 0 | 2.8 | 0 | 0 | 288.6 | 0 | 0 | 0 | 0 | 0 | 1.5%w | 0 | 0 | 0 | 0 | 0 | 0 | 0 | 0 | 0 | 0 | 0 | 0 | 0 | 0 | 0 | 0 | Krupp F2000 | 0.8 | Collin | 99999 | 99999 | 999999 | 999999 | 99999 | 99999 | 99999 | 99999 | 99999 | 99999 | 99999 | 99999 | 99999 | 999999 | 999999 | 999999 | 999999 | 999999 | 99999 | 99999 | 99999 | 99999 | 999999 | 999999 | 99999 | 999999 | 999999 | 99999 | 999999 | 999999 | 999999 | 999999 | 999999 | 999999 | 999999 | 999999 | 999999 | 999999 | 99999 | 99999 | 99999 | 99999 | 99999 | 99999 | 99999 | 999999 | 999999 | 99999 | 999999 | 99999 | 99999 | 999999 | 99999 | 99999 | 99999 | 99999 | 99999 | 99999 | Teach Line | >4h à 70°C | 99999 | 160 | 200-200-190-185-180 | 51 | 13 | 2 | 999999 | 61 | 99999 | 99999 | 8.05 | 419.08 | 0.57 | 0.82 | 1.13 | 99999 | 2.32 | 99999 | 34.7 | 99999 | 38.9 | 99999
QM-328 C | 120 | 0 | 0 | 0 | 0 | 0 | 0 | 0 | 0 | 0 | 0 | 0 | 30 | 0 | 0 | 0 | 0 | 40 | 0 | 0 | 0 | 0 | 0 | 0 | 0 | 0 | 0 | 0 | 0 | 0 | 0 | 0 | 0 | 0 | 0 | 0 | 100 | 0 | 0 | 0 | 0 | 20 | 0 | 0 | 0 | 0 | 0 | 0 | 0 | 1.5 | 0 | 0 | 0.4 | 0 | 0 | 0 | 0 | 0 | 0.4 | 0 | 0 | 0 | 0 | 0 | 0 | 0 | 0 | 0 | 0 | 3 | 0 | 0 | 0 | 0 | 0 | 0 | 0 | 0 | 0 | 0 | 0 | 0 | 0 | 0 | 0 | 0 | 0 | 0 | 0 | 0 | 0 | 0 | 0 | 0 | 0 | 0 | 5.5 | 0 | 0 | 0 | 0 | 0 | 0 | 2.8 | 0 | 0 | 323.6 | 0 | 0 | 0 | 0 | 0 | 1.5%w | 0 | 0 | 0 | 0 | 0 | 0 | 0 | 0 | 0 | 0 | 0 | 0 | 0 | 0 | 0 | 0 | Krupp F2000 | 0.8 | Collin | 99999 | 99999 | 999999 | 999999 | 99999 | 99999 | 99999 | 99999 | 99999 | 99999 | 99999 | 99999 | 99999 | 999999 | 999999 | 999999 | 999999 | 999999 | 99999 | 99999 | 99999 | 99999 | 999999 | 999999 | 99999 | 999999 | 999999 | 99999 | 999999 | 999999 | 999999 | 999999 | 999999 | 999999 | 999999 | 999999 | 999999 | 999999 | 99999 | 99999 | 99999 | 99999 | 99999 | 99999 | 99999 | 999999 | 999999 | 99999 | 999999 | 99999 | 99999 | 999999 | 99999 | 99999 | 99999 | 99999 | 99999 | 99999 | Teach Line | >4h à 70°C | 99999 | 160 | 200-200-190-185-180 | 42 | 14.5 | 2 | 999999 | 53 | 99999 | 99999 | 6.32 | 447.87 | 0.4 | 0.59 | 0.84 | 99999 | 1.75 | 99999 | 33.7 | 99999 | 39.1 | 99999
QM-328 E | 0 | 0 | 0 | 0 | 0 | 0 | 100 | 0 | 40 | 0 | 0 | 0 | 30 | 0 | 0 | 0 | 0 | 0 | 0 | 0 | 0 | 0 | 0 | 0 | 0 | 0 | 0 | 0 | 0 | 0 | 0 | 0 | 0 | 0 | 0 | 0 | 85 | 0 | 0 | 0 | 0 | 20 | 0 | 0 | 0 | 0 | 0 | 0 | 0 | 1.5 | 0 | 0 | 0.4 | 0 | 0 | 0 | 0 | 0 | 0.4 | 0 | 0 | 0 | 0 | 0 | 0 | 0 | 0 | 0 | 0 | 3 | 0 | 0 | 0 | 0 | 0 | 0 | 0 | 0 | 0 | 0 | 0 | 0 | 0 | 0 | 0 | 0 | 0 | 0 | 0 | 0 | 0 | 0 | 0 | 0 | 0 | 0 | 5.5 | 0 | 0 | 0 | 0 | 0 | 0 | 2.8 | 0 | 0 | 288.6 | 0 | 0 | 0 | 0 | 0 | 1.5%w | 0 | 0 | 0 | 0 | 0 | 0 | 0 | 0 | 0 | 0 | 0 | 0 | 0 | 0 | 0 | 0 | Krupp F2000 | 0.8 | Collin | 99999 | 99999 | 999999 | 999999 | 99999 | 99999 | 99999 | 99999 | 99999 | 99999 | 99999 | 99999 | 99999 | 999999 | 999999 | 999999 | 999999 | 999999 | 99999 | 99999 | 99999 | 99999 | 999999 | 999999 | 99999 | 999999 | 999999 | 99999 | 999999 | 999999 | 999999 | 999999 | 999999 | 999999 | 999999 | 999999 | 999999 | 999999 | 99999 | 99999 | 99999 | 99999 | 99999 | 99999 | 99999 | 999999 | 999999 | 99999 | 999999 | 99999 | 99999 | 999999 | 99999 | 99999 | 99999 | 99999 | 99999 | 99999 | Teach Line | >4h à 70°C | 99999 | 160 | 200-200-190-185-180 | 52 | 12.5 | 2 | 999999 | 59.7 | 99999 | 99999 | 7.92 | 409.03 | 0.53 | 0.77 | 1.09 | 99999 | 2.27 | 99999 | 33.4 | 99999 | 36.2 | 99999
QM-328 F | 120 | 0 | 0 | 0 | 0 | 0 | 0 | 0 | 40 | 0 | 0 | 0 | 30 | 0 | 0 | 0 | 0 | 0 | 0 | 0 | 0 | 0 | 0 | 0 | 0 | 0 | 0 | 0 | 0 | 0 | 0 | 0 | 0 | 0 | 0 | 0 | 100 | 0 | 0 | 0 | 0 | 20 | 0 | 0 | 0 | 0 | 0 | 0 | 0 | 1.5 | 0 | 0 | 0.4 | 0 | 0 | 0 | 0 | 0 | 0.4 | 0 | 0 | 0 | 0 | 0 | 0 | 0 | 0 | 0 | 0 | 3 | 0 | 0 | 0 | 0 | 0 | 0 | 0 | 0 | 0 | 0 | 0 | 0 | 0 | 0 | 0 | 0 | 0 | 0 | 0 | 0 | 0 | 0 | 0 | 0 | 0 | 0 | 5.5 | 0 | 0 | 0 | 0 | 0 | 0 | 2.8 | 0 | 0 | 323.6 | 0 | 0 | 0 | 0 | 0 | 1.5%w | 0 | 0 | 0 | 0 | 0 | 0 | 0 | 0 | 0 | 0 | 0 | 0 | 0 | 0 | 0 | 0 | Krupp F2000 | 0.8 | Collin | 99999 | 99999 | 999999 | 999999 | 99999 | 99999 | 99999 | 99999 | 99999 | 99999 | 99999 | 99999 | 99999 | 999999 | 999999 | 999999 | 999999 | 999999 | 99999 | 99999 | 99999 | 99999 | 999999 | 999999 | 99999 | 999999 | 999999 | 99999 | 999999 | 999999 | 999999 | 999999 | 999999 | 999999 | 999999 | 999999 | 999999 | 999999 | 99999 | 99999 | 99999 | 99999 | 99999 | 99999 | 99999 | 999999 | 999999 | 99999 | 999999 | 99999 | 99999 | 999999 | 99999 | 99999 | 99999 | 99999 | 99999 | 99999 | Teach Line | >4h à 70°C | 99999 | 160 | 200-200-190-185-180 | 41.5 | 14 | 2 | 999999 | 52.8 | 99999 | 99999 | 6.33 | 438.43 | 0.41 | 0.6 | 0.84 | 99999 | 1.77 | 99999 | 37.7 | 99999 | 38.3 | 99999
QM-328 G | 0 | 0 | 0 | 0 | 0 | 0 | 100 | 0 | 0 | 0 | 0 | 0 | 10 | 0 | 0 | 0 | 0 | 40 | 0 | 0 | 0 | 0 | 0 | 0 | 0 | 0 | 0 | 0 | 0 | 0 | 0 | 0 | 0 | 0 | 0 | 0 | 85 | 0 | 0 | 0 | 0 | 20 | 0 | 0 | 0 | 0 | 0 | 0 | 0 | 1.5 | 0 | 0 | 0.4 | 0 | 0 | 0 | 0 | 0 | 0.4 | 0 | 0 | 0 | 0 | 0 | 0 | 0 | 0 | 0 | 0 | 3 | 0 | 0 | 0 | 0 | 0 | 0 | 0 | 0 | 0 | 0 | 0 | 0 | 0 | 0 | 0 | 0 | 0 | 0 | 0 | 0 | 0 | 0 | 0 | 0 | 0 | 0 | 5.5 | 0 | 0 | 0 | 0 | 0 | 0 | 2.8 | 0 | 0 | 268.6 | 0 | 0 | 0 | 0 | 0 | 1.5%w | 0 | 0 | 0 | 0 | 0 | 0 | 0 | 0 | 0 | 0 | 0 | 0 | 0 | 0 | 0 | 0 | Krupp F2000 | 0.8 | Collin | 99999 | 99999 | 999999 | 999999 | 99999 | 99999 | 99999 | 99999 | 99999 | 99999 | 99999 | 99999 | 99999 | 999999 | 999999 | 999999 | 999999 | 999999 | 99999 | 99999 | 99999 | 99999 | 999999 | 999999 | 99999 | 999999 | 999999 | 99999 | 999999 | 999999 | 999999 | 999999 | 999999 | 999999 | 999999 | 999999 | 999999 | 999999 | 99999 | 99999 | 99999 | 99999 | 99999 | 99999 | 99999 | 999999 | 999999 | 99999 | 999999 | 99999 | 99999 | 999999 | 99999 | 99999 | 99999 | 99999 | 99999 | 99999 | Teach Line | >4h à 70°C | 99999 | 160 | 200-200-190-185-180 | 40 | 12 | 2 | 999999 | 61.6 | 99999 | 99999 | 7.51 | 373.56 | 0.57 | 0.84 | 1.19 | 99999 | 2.45 | 99999 | 32.2 | 99999 | 35 | 99999
QM-328 H | 0 | 0 | 0 | 0 | 0 | 0 | 100 | 0 | 0 | 0 | 0 | 0 | 10 | 0 | 0 | 0 | 0 | 40 | 0 | 0 | 0 | 0 | 0 | 0 | 0 | 0 | 0 | 0 | 0 | 0 | 0 | 0 | 0 | 0 | 0 | 0 | 40 | 0 | 0 | 0 | 0 | 20 | 0 | 0 | 0 | 0 | 0 | 0 | 0 | 1.5 | 0 | 0 | 0.4 | 0 | 0 | 0 | 0 | 0 | 0.4 | 0 | 0 | 0 | 0 | 0 | 0 | 0 | 0 | 0 | 0 | 3 | 0 | 0 | 0 | 0 | 0 | 0 | 0 | 0 | 0 | 0 | 0 | 0 | 0 | 0 | 0 | 0 | 0 | 0 | 0 | 0 | 0 | 0 | 0 | 0 | 0 | 0 | 5.5 | 0 | 0 | 0 | 0 | 0 | 0 | 2.8 | 0 | 0 | 223.6 | 0 | 0 | 0 | 0 | 0 | 1.5%w | 0 | 0 | 0 | 0 | 0 | 0 | 0 | 0 | 0 | 0 | 0 | 0 | 0 | 0 | 0 | 0 | Krupp F2000 | 0.8 | Collin | 99999 | 99999 | 999999 | 999999 | 99999 | 99999 | 99999 | 99999 | 99999 | 99999 | 99999 | 99999 | 99999 | 999999 | 999999 | 999999 | 999999 | 999999 | 99999 | 99999 | 99999 | 99999 | 999999 | 999999 | 99999 | 999999 | 999999 | 99999 | 999999 | 999999 | 999999 | 999999 | 999999 | 999999 | 999999 | 999999 | 999999 | 999999 | 99999 | 99999 | 99999 | 99999 | 99999 | 99999 | 99999 | 999999 | 999999 | 99999 | 999999 | 99999 | 99999 | 999999 | 99999 | 99999 | 99999 | 99999 | 99999 | 99999 | Teach Line | >4h à 70°C | 99999 | 160 | 200-200-190-185-180 | 43 | 11 | 2 | 999999 | 63.53333 | 99999 | 99999 | 7.28 | 265.72 | 0.61 | 0.89 | 1.26 | 99999 | 2.95 | 99999 | 30.4 | 99999 | 34 | 99999
QM-328 I | 0 | 0 | 0 | 0 | 0 | 0 | 100 | 0 | 0 | 0 | 0 | 0 | 30 | 0 | 0 | 0 | 0 | 40 | 0 | 0 | 0 | 0 | 0 | 0 | 0 | 0 | 0 | 0 | 0 | 0 | 0 | 0 | 0 | 0 | 0 | 0 | 40 | 0 | 0 | 0 | 0 | 20 | 0 | 0 | 0 | 0 | 0 | 0 | 0 | 1.5 | 0 | 0 | 0.4 | 0 | 0 | 0 | 0 | 0 | 0.4 | 0 | 0 | 0 | 0 | 0 | 0 | 0 | 0 | 0 | 0 | 3 | 0 | 0 | 0 | 0 | 0 | 0 | 0 | 0 | 0 | 0 | 0 | 0 | 0 | 0 | 0 | 0 | 0 | 0 | 0 | 0 | 0 | 0 | 0 | 0 | 0 | 0 | 5.5 | 0 | 0 | 0 | 0 | 0 | 0 | 2.8 | 0 | 0 | 243.6 | 0 | 0 | 0 | 0 | 0 | 1.5%w | 0 | 0 | 0 | 0 | 0 | 0 | 0 | 0 | 0 | 0 | 0 | 0 | 0 | 0 | 0 | 0 | Krupp F2000 | 0.8 | Collin | 99999 | 99999 | 999999 | 999999 | 99999 | 99999 | 99999 | 99999 | 99999 | 99999 | 99999 | 99999 | 99999 | 999999 | 999999 | 999999 | 999999 | 999999 | 99999 | 99999 | 99999 | 99999 | 999999 | 999999 | 99999 | 999999 | 999999 | 99999 | 999999 | 999999 | 999999 | 999999 | 999999 | 999999 | 999999 | 999999 | 999999 | 999999 | 99999 | 99999 | 99999 | 99999 | 99999 | 99999 | 99999 | 999999 | 999999 | 99999 | 999999 | 99999 | 99999 | 999999 | 99999 | 99999 | 99999 | 99999 | 99999 | 99999 | Teach Line | >4h à 70°C | 99999 | 160 | 200-200-190-185-180 | 53 | 99999 | 2 | 999999 | 63.26667 | 99999 | 99999 | 7.69 | 294.58 | 0.56 | 0.83 | 1.19 | 99999 | 2.79 | 99999 | 28.4 | 99999 | 30.7 | 99999
QM-328 J | 0 | 0 | 0 | 0 | 0 | 0 | 100 | 0 | 0 | 0 | 0 | 0 | 30 | 0 | 0 | 0 | 0 | 40 | 0 | 0 | 0 | 0 | 0 | 0 | 0 | 0 | 0 | 0 | 0 | 0 | 0 | 0 | 0 | 0 | 0 | 0 | 40 | 0 | 0 | 0 | 0 | 20 | 0 | 0 | 0 | 0 | 0 | 0 | 0 | 1.5 | 0 | 0 | 0.4 | 0 | 0 | 0 | 0 | 0 | 0.4 | 0 | 0 | 0 | 0 | 0 | 0 | 0 | 0 | 0 | 0 | 3 | 0 | 0 | 0 | 0 | 0 | 0 | 0 | 0 | 0 | 0 | 0 | 0 | 0 | 0 | 0 | 0 | 0 | 0 | 0 | 0 | 0 | 0 | 0 | 0 | 0 | 0 | 5.5 | 0 | 0 | 0 | 0 | 0 | 0 | 2.8 | 0 | 0 | 243.6 | 0 | 0 | 0 | 0 | 0 | 1.5%w | 0 | 0 | 0 | 0 | 0 | 0 | 0 | 0 | 0 | 0 | 0 | 0 | 0 | 0 | 0 | 0 | Krupp F2000 | 0.8 | Collin | 99999 | 99999 | 999999 | 999999 | 99999 | 99999 | 99999 | 99999 | 99999 | 99999 | 99999 | 99999 | 99999 | 999999 | 999999 | 999999 | 999999 | 999999 | 99999 | 99999 | 99999 | 99999 | 999999 | 999999 | 99999 | 999999 | 999999 | 99999 | 999999 | 999999 | 999999 | 999999 | 999999 | 999999 | 999999 | 999999 | 999999 | 999999 | 99999 | 99999 | 99999 | 99999 | 99999 | 99999 | 99999 | 999999 | 999999 | 99999 | 999999 | 99999 | 99999 | 999999 | 99999 | 99999 | 99999 | 99999 | 99999 | 99999 | Teach Line | >4h à 70°C | 99999 | 160 | 200-200-190-185-180 | 50 | 11.5 | 2 | 999999 | 63.53333 | 99999 | 99999 | 7.37 | 278.7 | 0.59 | 0.87 | 1.24 | 99999 | 2.83 | 99999 | 29.2 | 99999 | 34.5 | 99999
QM-328 K | 0 | 0 | 0 | 0 | 0 | 0 | 100 | 0 | 0 | 0 | 0 | 0 | 10 | 0 | 0 | 0 | 0 | 40 | 0 | 0 | 0 | 10 | 0 | 0 | 0 | 0 | 0 | 0 | 0 | 0 | 0 | 0 | 0 | 0 | 0 | 0 | 40 | 0 | 0 | 0 | 0 | 20 | 0 | 0 | 0 | 0 | 0 | 0 | 0 | 1.5 | 0 | 0 | 0.4 | 0 | 0 | 0 | 0 | 0 | 0.4 | 0 | 0 | 0 | 0 | 0 | 0 | 0 | 0 | 0 | 0 | 3 | 0 | 0 | 0 | 0 | 0 | 0 | 0 | 0 | 0 | 0 | 0 | 0 | 0 | 0 | 0 | 0 | 0 | 0 | 0 | 0 | 0 | 0 | 0 | 0 | 0 | 0 | 5.5 | 0 | 0 | 0 | 0 | 0 | 0 | 2.8 | 0 | 0 | 233.6 | 0 | 0 | 0 | 0 | 0 | 1.5%w | 0 | 0 | 0 | 0 | 0 | 0 | 0 | 0 | 0 | 0 | 0 | 0 | 0 | 0 | 0 | 0 | Krupp F2000 | 0.8 | Collin | 99999 | 99999 | 999999 | 999999 | 99999 | 99999 | 99999 | 99999 | 99999 | 99999 | 99999 | 99999 | 99999 | 999999 | 999999 | 999999 | 999999 | 999999 | 99999 | 99999 | 99999 | 99999 | 999999 | 999999 | 99999 | 999999 | 999999 | 99999 | 999999 | 999999 | 999999 | 999999 | 999999 | 999999 | 999999 | 999999 | 999999 | 999999 | 99999 | 99999 | 99999 | 99999 | 99999 | 99999 | 99999 | 999999 | 999999 | 99999 | 999999 | 99999 | 99999 | 999999 | 99999 | 99999 | 99999 | 99999 | 99999 | 99999 | Teach Line | >4h à 70°C | 99999 | 160 | 200-200-190-185-180 | 43 | 11.5 | 2 | 999999 | 65.36667 | 99999 | 99999 | 7.38 | 281.05 | 0.64 | 0.95 | 1.36 | 99999 | 3.03 | 99999 | 32.2 | 99999 | 36.2 | 99999
QM-328 L | 0 | 0 | 0 | 0 | 0 | 0 | 100 | 0 | 0 | 0 | 0 | 0 | 10 | 0 | 0 | 0 | 0 | 40 | 0 | 0 | 0 | 20 | 0 | 0 | 0 | 0 | 0 | 0 | 0 | 0 | 0 | 0 | 0 | 0 | 0 | 0 | 40 | 0 | 0 | 0 | 0 | 20 | 0 | 0 | 0 | 0 | 0 | 0 | 0 | 1.5 | 0 | 0 | 0.4 | 0 | 0 | 0 | 0 | 0 | 0.4 | 0 | 0 | 0 | 0 | 0 | 0 | 0 | 0 | 0 | 0 | 3 | 0 | 0 | 0 | 0 | 0 | 0 | 0 | 0 | 0 | 0 | 0 | 0 | 0 | 0 | 0 | 0 | 0 | 0 | 0 | 0 | 0 | 0 | 0 | 0 | 0 | 0 | 5.5 | 0 | 0 | 0 | 0 | 0 | 0 | 2.8 | 0 | 0 | 243.6 | 0 | 0 | 0 | 0 | 0 | 1.5%w | 0 | 0 | 0 | 0 | 0 | 0 | 0 | 0 | 0 | 0 | 0 | 0 | 0 | 0 | 0 | 0 | Krupp F2000 | 0.8 | Collin | 99999 | 99999 | 999999 | 999999 | 99999 | 99999 | 99999 | 99999 | 99999 | 99999 | 99999 | 99999 | 99999 | 999999 | 999999 | 999999 | 999999 | 999999 | 99999 | 99999 | 99999 | 99999 | 999999 | 999999 | 99999 | 999999 | 999999 | 99999 | 999999 | 999999 | 999999 | 999999 | 999999 | 999999 | 999999 | 999999 | 999999 | 999999 | 99999 | 99999 | 99999 | 99999 | 99999 | 99999 | 99999 | 999999 | 999999 | 99999 | 999999 | 99999 | 99999 | 999999 | 99999 | 99999 | 99999 | 99999 | 99999 | 99999 | Teach Line | >4h à 70°C | 99999 | 160 | 200-200-190-185-180 | 41 | 11.5 | 2 | 999999 | 66.93333 | 99999 | 99999 | 7.69 | 290.84 | 0.71 | 1.04 | 1.47 | 99999 | 3.15 | 99999 | 30.5 | 99999 | 38.1 | 99999
QM-328 M | 0 | 0 | 0 | 0 | 0 | 0 | 100 | 0 | 0 | 0 | 0 | 0 | 30 | 0 | 0 | 0 | 0 | 40 | 0 | 0 | 0 | 0 | 0 | 0 | 0 | 0 | 0 | 0 | 0 | 0 | 0 | 0 | 0 | 0 | 0 | 0 | 85 | 0 | 0 | 0 | 0 | 20 | 0 | 0 | 0 | 0 | 0 | 0 | 0 | 1.5 | 0 | 0 | 0 | 0 | 0 | 0 | 0 | 0 | 0 | 0 | 0 | 0 | 0 | 0 | 0 | 0 | 0 | 0 | 0 | 3 | 0 | 0 | 0 | 0 | 0 | 0 | 0 | 0 | 0 | 0 | 0 | 0 | 0 | 0 | 0 | 0 | 0 | 0 | 0 | 0 | 0 | 0 | 0 | 0 | 0 | 0 | 5.5 | 0 | 0 | 0 | 0 | 0 | 0 | 2.8 | 0 | 0 | 287.8 | 0 | 0 | 0 | 0 | 0 | 1.5%w | 0 | 0 | 0 | 0 | 0 | 0 | 0 | 0 | 0 | 0 | 0 | 0 | 0 | 0 | 0 | 0 | Krupp F2000 | 0.75 | Collin | 99999 | 99999 | 999999 | 999999 | 99999 | 99999 | 99999 | 99999 | 99999 | 99999 | 99999 | 99999 | 99999 | 999999 | 999999 | 999999 | 999999 | 999999 | 99999 | 99999 | 99999 | 99999 | 999999 | 999999 | 99999 | 999999 | 999999 | 99999 | 999999 | 999999 | 999999 | 999999 | 999999 | 999999 | 999999 | 999999 | 999999 | 999999 | 99999 | 99999 | 99999 | 99999 | 99999 | 99999 | 99999 | 999999 | 999999 | 99999 | 999999 | 99999 | 99999 | 999999 | 99999 | 99999 | 99999 | 99999 | 99999 | 99999 | Teach Line | >4h à 70°C | 99999 | 160 | 200-200-190-185-180 | 52.5 | 16.5 | 2 | 999999 | 61.13333 | 99999 | 99999 | 7.45 | 381.86 | 0.6 | 0.85 | 1.18 | 99999 | 2.43 | 99999 | 34.8 | 99999 | 39.5 | 99999
QM-331 A | 0 | 0 | 0 | 0 | 0 | 0 | 100 | 0 | 0 | 0 | 0 | 0 | 30 | 0 | 0 | 0 | 0 | 40 | 0 | 0 | 0 | 0 | 0 | 0 | 0 | 0 | 0 | 0 | 0 | 0 | 0 | 0 | 0 | 0 | 0 | 0 | 85 | 0 | 0 | 0 | 0 | 20 | 0 | 0 | 0 | 0 | 0 | 0 | 0 | 1.5 | 0 | 0 | 0.4 | 0 | 0 | 0 | 0 | 0 | 0.4 | 0 | 0 | 0 | 0 | 0 | 0 | 0 | 0 | 0 | 0 | 3 | 0 | 0 | 0 | 0 | 0 | 0 | 0 | 0 | 0 | 0 | 0 | 0 | 0 | 0 | 0 | 0 | 0 | 0.0 | 0 | 0 | 0 | 0 | 0 | 0 | 0 | 0 | 5.5 | 0 | 0 | 0 | 0 | 0 | 0 | 2.8 | 0 | 0 | 288.6 | 0 | 0 | 0 | 0 | 0 | 1.5%w | 0 | 0 | 0 | 0 | 0 | 0 | 0 | 0 | 0 | 0 | 0 | 0 | 0 | 0 | 0 | 0 | Krupp F2000 | 0.8 | Collin | injection huile | 99999 | 999999 | 999999 | 165 | 170 | 175 | 180 | 185 | 190 | 200 | 200 | 200 avec VORTEC | 999999 | 999999 | 999999 | 999999 | 999999 | 200 | 200 | 200 | 25 | 999999 | 999999 | 99999 | 999999 | 999999 | 99999 | 999999 | 999999 | 999999 | 999999 | 999999 | 999999 | 999999 | 999999 | 999999 | 999999 | 99999 | 99999 | 54 | 99999 | 99999 | 99999 | 1500 | 999999 | 999999 | 99999 | 999999 | 11 | 56 | 999999 | 99999 | 99999 | 180 | 16.6 | 54 | 209 | Teach Line | >4h à 70°C | 99999 | 160 | 200-200-190-185-180 | 48 | 13.5 | 2 | 999999 | 61.16667 | 99999 | 0.917 | 7.87 | 408.31 | 0.57 | 0.82 | 1.13 | 99999 | 2.31 | 99999 | 35.6 | 99999 | 34.6 | 99999
QM331 A prod150419 | 0 | 0 | 0 | 0 | 0 | 0 | 100 | 0 | 0 | 0 | 0 | 0 | 30 | 0 | 0 | 0 | 0 | 40 | 0 | 0 | 0 | 0 | 0 | 0 | 0 | 0 | 0 | 0 | 0 | 0 | 0 | 0 | 0 | 0 | 0 | 0 | 85 | 0 | 0 | 0 | 0 | 20 | 0 | 0 | 0 | 0 | 0 | 0 | 0 | 1.5 | 0 | 0 | 0.4 | 0 | 0 | 0 | 0 | 0 | 0.4 | 0 | 0 | 0 | 0 | 0 | 0 | 0 | 0 | 0 | 0 | 3 | 0 | 0 | 0 | 0 | 0 | 0 | 0 | 0 | 0 | 0 | 0 | 0 | 0 | 0 | 0 | 0 | 0 | 0.0 | 0 | 0 | 0 | 0 | 0 | 0 | 0 | 0 | 5.5 | 0 | 0 | 0 | 0 | 0 | 0 | 2.8 | 0 | 0 | 288.6 | 0 | 0 | 0 | 0 | 0 | 1.5%w | 0 | 0 | 0 | 0 | 0 | 0 | 0 | 0 | 0 | 0 | 0 | 0 | 0 | 0 | 0 | 0 | Krupp F2000 | 0.8 | Collin | injection huile | 99999 | 999999 | 999999 | 165 | 170 | 175 | 180 | 185 | 190 | 200 | 200 | 200 avec VORTEC | 999999 | 999999 | 999999 | 999999 | 999999 | 200 | 200 | 200 | 25 | 999999 | 999999 | 99999 | 999999 | 999999 | 99999 | 999999 | 999999 | 999999 | 999999 | 999999 | 999999 | 999999 | 999999 | 999999 | 999999 | 99999 | 99999 | 54 | 99999 | 99999 | 99999 | 1500 | 999999 | 999999 | 99999 | 999999 | 11 | 51 | 999999 | 99999 | 99999 | 180 | 14.5 | 52 | 209 | Teach Line | >4h à 70°C | 99999 | 160 | 200-200-190-185-180 | 51 | 14.5 | 2 | 999999 | 60.4 | 99999 | 0.9158 | 7.65 | 416.15 | 0.54 | 0.79 | 1.09 | 99999 | 2.23 | 99999 | 36.8 | 99999 | 38.7 | 99999
QM331 B | 0 | 0 | 0 | 0 | 0 | 0 | 100 | 0 | 0 | 0 | 0 | 0 | 30 | 0 | 0 | 0 | 0 | 40 | 0 | 0 | 0 | 0 | 0 | 0 | 0 | 0 | 0 | 0 | 0 | 0 | 0 | 0 | 0 | 0 | 0 | 0 | 85 | 0 | 0 | 0 | 0 | 20 | 0 | 0 | 0 | 0 | 0 | 0 | 0 | 1.5 | 0 | 0 | 0.4 | 0 | 0 | 0 | 0 | 0 | 0.4 | 0 | 0 | 0 | 0 | 0 | 0 | 0 | 0 | 0 | 0 | 3 | 0 | 0 | 0 | 0 | 0 | 0 | 0 | 0 | 0 | 0 | 0 | 0 | 0 | 0 | 0 | 0 | 0 | 0.5%w | 0 | 0 | 0 | 0 | 0 | 0 | 0 | 0 | 5.5 | 0 | 0 | 0 | 0 | 0 | 0 | 2.8 | 0 | 0 | 288.6 | 0 | 0 | 0 | 0 | 0 | 1.5%w | 0 | 0 | 0 | 0 | 0 | 0 | 0 | 0 | 0 | 0 | 0 | 0 | 0 | 0 | 0 | 0 | Krupp F2000 | 0.8 | Collin | injection huile | 99999 | 999999 | 999999 | 165 | 170 | 175 | 180 | 185 | 190 | 200 | 200 | 200 avec VORTEC | 999999 | 999999 | 999999 | 999999 | 999999 | 200 | 200 | 200 | 25 | 999999 | 999999 | 99999 | 999999 | 999999 | 99999 | 999999 | 999999 | 999999 | 999999 | 999999 | 999999 | 999999 | 999999 | 999999 | 999999 | 99999 | 99999 | 54 | 99999 | 99999 | 99999 | 1500 | 999999 | 999999 | 99999 | 999999 | 11 | 50 | 999999 | 99999 | 99999 | 180 | 14.6 | 56 | 209 | Teach Line | >4h à 70°C | 99999 | 160 | 200-200-190-185-180 | 55 | 15 | 2 | 999999 | 59.83333 | 99999 | 0.9179667 | 7.83 | 415.73 | 0.53 | 0.77 | 1.07 | 99999 | 2.21 | 99999 | 35.8 | 99999 | 38 | 99999
QM331 C prod150419 | 0 | 0 | 0 | 0 | 0 | 0 | 100 | 0 | 0 | 0 | 0 | 0 | 30 | 0 | 0 | 0 | 0 | 40 | 0 | 0 | 0 | 0 | 0 | 0 | 0 | 0 | 0 | 0 | 0 | 0 | 0 | 0 | 0 | 0 | 0 | 0 | 40 | 0 | 0 | 0 | 0 | 20 | 0 | 0 | 0 | 0 | 0 | 0 | 0 | 1.5 | 0 | 0 | 0.4 | 0 | 0 | 0 | 0 | 0 | 0.4 | 0 | 0 | 0 | 0 | 0 | 0 | 0 | 0 | 0 | 0 | 3 | 0 | 0 | 0 | 0 | 0 | 0 | 0 | 0 | 0 | 0 | 0 | 0 | 0 | 0 | 0 | 0 | 0 | 0.0 | 0 | 0 | 0 | 0 | 0 | 0 | 0 | 0 | 5.5 | 0 | 0 | 0 | 0 | 0 | 0 | 2.8 | 0 | 0 | 243.6 | 0 | 0 | 0 | 0 | 45 | 1.5%w | 0 | 0 | 0 | 0 | 0 | 0 | 0 | 0 | 0 | 0 | 0 | 0 | 0 | 0 | 0 | 0 | Krupp F2000 | 0.8 | Collin | injection huile | 99999 | 999999 | 999999 | 165 | 170 | 175 | 180 | 185 | 190 | 200 | 200 | 200 avec VORTEC | 999999 | 999999 | 999999 | 999999 | 999999 | 200 | 200 | 200 | 25 | 999999 | 999999 | 99999 | 999999 | 999999 | 99999 | 999999 | 999999 | 999999 | 999999 | 999999 | 999999 | 999999 | 999999 | 999999 | 999999 | 99999 | 99999 | 53 | 99999 | 99999 | 99999 | 1800 | 999999 | 999999 | 99999 | 999999 | 11 | 38 | 999999 | 99999 | 2.01 | 180 | 15.1 | 57 | 209 | Teach Line | >4h à 70°C | 99999 | 160 | 200-200-190-185-180 | 40 | 13 | 2 | 999999 | 63.13333 | 99999 | 0.9165667 | 7.31 | 288.64 | 0.57 | 0.84 | 1.2 | 99999 | 2.75 | 99999 | 31.5 | 99999 | 35.3 | 99999
QM-331 D prod150419 | 0 | 0 | 0 | 0 | 0 | 0 | 100 | 0 | 0 | 0 | 0 | 0 | 10 | 0 | 0 | 0 | 0 | 40 | 0 | 0 | 0 | 0 | 0 | 0 | 0 | 0 | 0 | 0 | 0 | 0 | 0 | 0 | 0 | 0 | 0 | 0 | 85 | 0 | 0 | 0 | 0 | 20 | 0 | 0 | 0 | 0 | 0 | 0 | 0 | 1.5 | 0 | 0 | 0.4 | 0 | 0 | 0 | 0 | 0 | 0.4 | 0 | 0 | 0 | 0 | 0 | 0 | 0 | 0 | 0 | 0 | 3 | 0 | 0 | 0 | 0 | 0 | 0 | 0 | 0 | 0 | 0 | 0 | 0 | 0 | 0 | 0 | 0 | 0 | 0.0 | 0 | 0 | 0 | 0 | 0 | 0 | 0 | 0 | 5.5 | 0 | 0 | 0 | 0 | 0 | 0 | 2.8 | 0 | 0 | 268.6 | 0 | 0 | 0 | 0 | 0 | 1.5%w | 0 | 0 | 0 | 0 | 0 | 0 | 0 | 0 | 0 | 0 | 0 | 0 | 0 | 0 | 0 | 0 | Krupp F2000 | 0.8 | Collin | injection huile | 99999 | 999999 | 999999 | 165 | 170 | 175 | 180 | 185 | 190 | 200 | 200 | 200 avec VORTEC | 999999 | 999999 | 999999 | 999999 | 999999 | 200 | 200 | 200 | 25 | 999999 | 999999 | 99999 | 999999 | 999999 | 99999 | 999999 | 999999 | 999999 | 999999 | 999999 | 999999 | 999999 | 999999 | 999999 | 999999 | 99999 | 99999 | 53 | 99999 | 99999 | 99999 | 1500 | 999999 | 999999 | 99999 | 999999 | 11 | 51 | 999999 | 99999 | 99999 | 180 | 12.4 | 45 | 208 | Teach Line | >4h à 70°C | 99999 | 160 | 200-200-190-185-180 | 50 | 13.5 | 2 | 999999 | 61.83333 | 99999 | 0.9224667 | 7.34 | 373.85 | 0.61 | 0.87 | 1.19 | 99999 | 2.43 | 99999 | 35.5 | 99999 | 38.2 | 99999
QM-336 A | 0 | 0 | 0 | 0 | 0 | 0 | 100 | 0 | 0 | 0 | 0 | 0 | 30 | 0 | 0 | 0 | 0 | 40 | 0 | 0 | 0 | 0 | 0 | 0 | 0 | 0 | 0 | 0 | 0 | 0 | 0 | 0 | 0 | 0 | 0 | 0 | 85 | 0 | 0 | 0 | 0 | 20 | 0 | 0 | 0 | 0 | 0 | 0 | 1.5 | 0 | 0 | 0 | 0.4 | 0 | 0 | 0 | 0 | 0 | 0.4 | 0 | 0 | 0 | 0 | 0 | 0 | 0 | 0 | 0 | 0 | 3 | 0 | 0 | 0 | 0 | 0 | 0 | 0 | 0 | 0 | 0 | 0 | 0 | 0 | 0 | 0 | 0 | 0 | 0 | 0 | 0 | 0 | 0 | 0 | 0 | 0 | 0 | 5.5 | 0 | 0 | 0 | 0 | 0 | 0 | 2.8 | 0 | 0 | 288.6 | 0 | 0 | 0 | 0 | 0 | 1.5%w | 0 | 0 | 0 | 0 | 0 | 0 | 0 | 0 | 0 | 0 | 0 | 0 | 0 | 0 | 0 | 0 | Krupp F2000 | 99999 | Collin | injection huile | 99999 | 999999 | 999999 | 165 | 170 | 175 | 180 | 185 | 190 | 200 | 200 | 200 avec VORTEC | 999999 | 999999 | 999999 | 999999 | 999999 | 200 | 200 | 200 | 25 | 999999 | 999999 | 99999 | 999999 | 999999 | 99999 | 999999 | 999999 | 999999 | 999999 | 999999 | 999999 | 999999 | 999999 | 999999 | 999999 | 99999 | 99999 | 54 | 99999 | 99999 | 99999 | 1500 | 999999 | 999999 | 99999 | 999999 | 11 | 54 | 999999 | 99999 | 99999 | 180 | 15.7 | 50 | 210 | Teach Line | 3h30 à 70°C + maintien à 60°C | 0.06 | 160 | 200-200-190-185-180 | 58 | 16.5 | 2 | 999999 | 59.23333 | 99999 | 0.9148 | 8.26 | 451.36 | 0.53 | 0.77 | 1.08 | 99999 | 2.16 | 99999 | 37 | 99999 | 39 | 99999
QM-336 B | 0 | 0 | 0 | 0 | 0 | 0 | 100 | 0 | 0 | 0 | 0 | 0 | 30 | 0 | 0 | 0 | 0 | 40 | 0 | 0 | 0 | 0 | 0 | 0 | 0 | 0 | 0 | 0 | 0 | 0 | 0 | 0 | 0 | 0 | 0 | 0 | 85 | 0 | 0 | 0 | 0 | 20 | 0 | 0 | 0 | 0 | 0 | 0 | 1.5 | 0 | 0 | 0 | 0.4 | 0 | 0 | 0 | 0 | 0 | 0.4 | 0 | 0 | 0 | 0 | 0 | 0 | 0 | 0 | 0 | 0 | 3 | 0 | 0 | 0 | 0 | 0 | 0 | 0 | 0 | 0 | 0 | 0 | 0 | 0 | 0 | 0 | 0 | 0 | 0 | 0 | 0 | 0 | 0 | 0 | 0 | 0 | 0 | 5.5 | 0 | 0 | 0 | 0 | 0 | 0 | 2.8 | 0 | 0 | 288.6 | 0 | 0 | 0 | 0 | 0 | 1.5%w | 0 | 0 | 0 | 0 | 0 | 0 | 0 | 0 | 0 | 0 | 0 | 0 | 0 | 0 | 0 | 0 | Krupp F2000 | 99999 | Collin | injection huile | 99999 | 999999 | 999999 | 165 | 170 | 175 | 180 | 185 | 190 | 200 | 200 | 200 avec VORTEC | 999999 | 999999 | 999999 | 999999 | 999999 | 200 | 200 | 200 | 25 | 999999 | 999999 | 99999 | 999999 | 999999 | 99999 | 999999 | 999999 | 999999 | 999999 | 999999 | 999999 | 999999 | 999999 | 999999 | 999999 | 99999 | 99999 | 54 | 99999 | 99999 | 99999 | 1500 | 999999 | 999999 | 99999 | 999999 | 11 | 47 | 999999 | 99999 | 99999 | 180 | 14.5 | 50 | 209 | Teach Line | 3h30 à 70°C + maintien à 60°C | 0.04 | 160 | 200-200-190-185-180 | 57 | 16.5 | 2 | 999999 | 59.36667 | 99999 | 0.9227 | 7.97 | 439.32 | 0.53 | 0.77 | 1.06 | 99999 | 2.14 | 99999 | 35 | 99999 | 38 | 99999
QM-336 C | 0 | 0 | 0 | 0 | 0 | 0 | 100 | 0 | 0 | 0 | 0 | 0 | 30 | 0 | 0 | 0 | 0 | 40 | 0 | 0 | 0 | 0 | 0 | 0 | 0 | 0 | 0 | 0 | 0 | 0 | 0 | 0 | 0 | 0 | 0 | 85 | 0 | 0 | 0 | 0 | 0 | 20 | 0 | 0 | 0 | 0 | 0 | 0 | 1.5 | 0 | 0 | 0 | 0.4 | 0 | 0 | 0 | 0 | 0 | 0.4 | 0 | 0 | 0 | 0 | 0 | 0 | 0 | 0 | 0 | 0 | 3 | 0 | 0 | 0 | 0 | 0 | 0 | 0 | 0 | 0 | 0 | 0 | 0 | 0 | 0 | 0 | 0 | 0 | 0 | 0 | 0 | 0 | 0 | 0 | 0 | 0 | 0 | 5.5 | 0 | 0 | 0 | 0 | 0 | 0 | 2.8 | 0 | 0 | 288.6 | 0 | 0 | 0 | 0 | 0 | 1.5%w | 0 | 0 | 0 | 0 | 0 | 0 | 0 | 0 | 0 | 0 | 0 | 0 | 0 | 0 | 0 | 0 | Krupp F2000 | 99999 | Collin | injection huile | 99999 | 999999 | 999999 | 165 | 170 | 175 | 180 | 185 | 190 | 200 | 200 | 200 avec VORTEC | 999999 | 999999 | 999999 | 999999 | 999999 | 200 | 200 | 200 | 25 | 999999 | 999999 | 99999 | 999999 | 999999 | 99999 | 999999 | 999999 | 999999 | 999999 | 999999 | 999999 | 999999 | 999999 | 999999 | 999999 | 99999 | 99999 | 54 | 99999 | 99999 | 99999 | 1500 | 999999 | 999999 | 99999 | 999999 | 11 | 47 | 999999 | 99999 | 99999 | 180 | 14.5 | 50 | 209 | Teach Line | 3h30 à 70°C + maintien à 60°C | 99999 | 160 | 200-200-190-185-180 | 58 | 17.5 | 2 | 999999 | 58.76667 | 99999 | 0.9154333 | 7.59 | 423.18 | 0.5 | 0.73 | 1.06 | 99999 | 2.12 | 99999 | 35 | 99999 | 39 | 99999
QM-336 D | 0 | 0 | 0 | 0 | 0 | 0 | 100 | 0 | 0 | 0 | 0 | 0 | 30 | 0 | 0 | 0 | 0 | 40 | 0 | 0 | 0 | 0 | 0 | 0 | 0 | 0 | 0 | 0 | 0 | 0 | 0 | 0 | 0 | 0 | 0 | 0 | 0 | 0 | 0 | 85 | 0 | 20 | 0 | 0 | 0 | 0 | 0 | 0 | 1.5 | 0 | 0 | 0 | 0.4 | 0 | 0 | 0 | 0 | 0 | 0.4 | 0 | 0 | 0 | 0 | 0 | 0 | 0 | 0 | 0 | 0 | 3 | 0 | 0 | 0 | 0 | 0 | 0 | 0 | 0 | 0 | 0 | 0 | 0 | 0 | 0 | 0 | 0 | 0 | 0 | 0 | 0 | 0 | 0 | 0 | 0 | 0 | 0 | 5.5 | 0 | 0 | 0 | 0 | 0 | 0 | 2.8 | 0 | 0 | 288.6 | 0 | 0 | 0 | 0 | 0 | 1.5%w | 0 | 0 | 0 | 0 | 0 | 0 | 0 | 0 | 0 | 0 | 0 | 0 | 0 | 0 | 0 | 0 | Krupp F2000 | 99999 | Collin | injection huile | 99999 | 999999 | 999999 | 165 | 170 | 175 | 180 | 185 | 190 | 200 | 200 | 200 avec VORTEC | 999999 | 999999 | 999999 | 999999 | 999999 | 200 | 200 | 200 | 25 | 999999 | 999999 | 99999 | 999999 | 999999 | 99999 | 999999 | 999999 | 999999 | 999999 | 999999 | 999999 | 999999 | 999999 | 999999 | 999999 | 99999 | 99999 | 54 | 99999 | 99999 | 99999 | 1500 | 999999 | 999999 | 99999 | 999999 | 11 | 47 | 999999 | 99999 | 99999 | 180 | 14 | 51 | 209 | Teach Line | 3h30 à 70°C + maintien à 60°C | 99999 | 160 | 200-200-190-185-180 | 57 | 17 | 2 | 999999 | 58.36667 | 99999 | 0.9146333 | 7.96 | 443.13 | 0.48 | 0.72 | 1 | 99999 | 2.07 | 99999 | 36 | 99999 | 38 | 99999
QM-336 E | 0 | 0 | 0 | 0 | 0 | 0 | 100 | 0 | 0 | 0 | 0 | 0 | 30 | 0 | 0 | 0 | 0 | 40 | 0 | 0 | 0 | 0 | 0 | 0 | 0 | 0 | 0 | 0 | 0 | 0 | 0 | 0 | 0 | 0 | 0 | 0 | 0 | 0 | 85 | 0 | 0 | 20 | 0 | 0 | 0 | 0 | 0 | 0 | 1.5 | 0 | 0 | 0 | 0.4 | 0 | 0 | 0 | 0 | 0 | 0.4 | 0 | 0 | 0 | 0 | 0 | 0 | 0 | 0 | 0 | 0 | 3 | 0 | 0 | 0 | 0 | 0 | 0 | 0 | 0 | 0 | 0 | 0 | 0 | 0 | 0 | 0 | 0 | 0 | 0 | 0 | 0 | 0 | 0 | 0 | 0 | 0 | 0 | 5.5 | 0 | 0 | 0 | 0 | 0 | 0 | 2.8 | 0 | 0 | 288.6 | 0 | 0 | 0 | 0 | 0 | 1.5%w | 0 | 0 | 0 | 0 | 0 | 0 | 0 | 0 | 0 | 0 | 0 | 0 | 0 | 0 | 0 | 0 | Krupp F2000 | 99999 | Collin | injection huile | 99999 | 999999 | 999999 | 165 | 170 | 175 | 180 | 185 | 190 | 200 | 200 | 200 avec VORTEC | 999999 | 999999 | 999999 | 999999 | 999999 | 200 | 200 | 200 | 25 | 999999 | 999999 | 99999 | 999999 | 999999 | 99999 | 999999 | 999999 | 999999 | 999999 | 999999 | 999999 | 999999 | 999999 | 999999 | 999999 | 99999 | 99999 | 53 | 99999 | 99999 | 99999 | 1500 | 999999 | 999999 | 99999 | 999999 | 11 | 54 | 999999 | 99999 | 99999 | 180 | 16.1 | 58 | 210 | Teach Line | 3h30 à 70°C + maintien à 60°C | 99999 | 160 | 200-200-190-185-180 | 70 | 16.5 | 2 | 999999 | 58.7 | 99999 | 0.9080667 | 5.85 | 331.14 | 0.49 | 0.72 | 1.01 | 99999 | 2.15 | 99999 | 34 | 99999 | 36 | 99999
QM-336 F | 0 | 0 | 0 | 0 | 0 | 0 | 100 | 0 | 0 | 0 | 0 | 0 | 30 | 0 | 0 | 0 | 0 | 40 | 0 | 0 | 0 | 0 | 0 | 0 | 0 | 0 | 0 | 0 | 0 | 0 | 0 | 0 | 0 | 0 | 0 | 0 | 85 | 0 | 0 | 0 | 0 | 20 | 0 | 0 | 0 | 0 | 0 | 0 | 0 | 1.5 | 0 | 0 | 0 | 0 | 0 | 0 | 0 | 0 | 0.435 | 0 | 0 | 0 | 0 | 0 | 0 | 0 | 0 | 0 | 0 | 3 | 0 | 0 | 0 | 0 | 0 | 0 | 0 | 0 | 0.58 | 0 | 0 | 0 | 0 | 0 | 0.73 | 1.46 | 0 | 0 | 0 | 0 | 0 | 0 | 0 | 0 | 0 | 0 | 5.5 | 0 | 0 | 0 | 0 | 0 | 0 | 2.8 | 0 | 0 | 291.005 | 0 | 0 | 0 | 0 | 0 | 1.5%w | 0 | 0 | 0 | 0 | 0 | 0 | 0 | 0 | 0 | 0 | 0 | 0 | 0 | 0 | 0 | 0 | Krupp F2000 | 99999 | Collin | injection huile | 99999 | 999999 | 999999 | 165 | 170 | 175 | 180 | 185 | 190 | 200 | 200 | 200 avec VORTEC | 999999 | 999999 | 999999 | 999999 | 999999 | 200 | 200 | 200 | 25 | 999999 | 999999 | 99999 | 999999 | 999999 | 99999 | 999999 | 999999 | 999999 | 999999 | 999999 | 999999 | 999999 | 999999 | 999999 | 999999 | 99999 | 99999 | 54 | 99999 | 99999 | 99999 | 1500 | 999999 | 999999 | 99999 | 999999 | 11 | 48 | 999999 | 99999 | 99999 | 180 | 14.1 | 50 | 210 | Teach Line | 3h30 à 70°C + maintien à 60°C | 99999 | 160 | 200-200-190-185-180 | 51 | 14 | 2 | 999999 | 60.7 | 99999 | 0.9141 | 7.56 | 404.54 | 0.52 | 0.76 | 1.05 | 99999 | 2.18 | 99999 | 35 | 99999 | 39 | 99999
QM-336 G | 0 | 0 | 0 | 0 | 0 | 0 | 100 | 0 | 0 | 0 | 0 | 0 | 30 | 0 | 0 | 0 | 0 | 40 | 0 | 0 | 0 | 0 | 0 | 0 | 0 | 0 | 0 | 0 | 0 | 0 | 0 | 0 | 0 | 0 | 0 | 0 | 85 | 0 | 0 | 0 | 0 | 20 | 0 | 0 | 0 | 0 | 0 | 0 | 1.5 | 0 | 0 | 0 | 0 | 0 | 0 | 1.46 | 0 | 0 | 1.16 | 0 | 0 | 0 | 0 | 0 | 0 | 0 | 0 | 0 | 0 | 3 | 0 | 0 | 0 | 0 | 0 | 0 | 0.58 | 0 | 0 | 0 | 0 | 0 | 0 | 0 | 0 | 0 | 0 | 0 | 0 | 0 | 0 | 0 | 0 | 0 | 0 | 0 | 5.5 | 0 | 0 | 0 | 0 | 0 | 0 | 2.8 | 0 | 0 | 291 | 0 | 0 | 0 | 0 | 0 | 1.5%w | 0 | 0 | 0 | 0 | 0 | 0 | 0 | 0 | 0 | 0 | 0 | 0 | 0 | 0 | 0 | 0 | Krupp F2000 | 0.8 | Collin | injection huile | 99999 | 999999 | 999999 | 165 | 170 | 175 | 180 | 185 | 190 | 200 | 200 | 200 avec VORTEC | 999999 | 999999 | 999999 | 999999 | 999999 | 200 | 200 | 200 | 25 | 999999 | 999999 | 99999 | 999999 | 999999 | 99999 | 999999 | 999999 | 999999 | 999999 | 999999 | 999999 | 999999 | 999999 | 999999 | 999999 | 99999 | 99999 | 54 | 99999 | 99999 | 99999 | 1500 | 999999 | 999999 | 99999 | 999999 | 11 | 52 | 999999 | 99999 | 99999 | 180 | 14 | 49 | 210 | Teach Line | 3h30 à 70°C + maintien à 60°C | 99999 | 160 | 200-200-190-185-180 | 54 | 17 | 2 | 999999 | 58.76667 | 99999 | 0.9153 | 7.99 | 436.95 | 0.52 | 0.77 | 1.07 | 99999 | 2.18 | 99999 | 36 | 99999 | 38 | 99999
QM-336 H | 0 | 0 | 0 | 0 | 0 | 0 | 100 | 0 | 0 | 0 | 0 | 0 | 30 | 0 | 0 | 0 | 0 | 40 | 0 | 0 | 0 | 0 | 0 | 0 | 0 | 0 | 0 | 0 | 0 | 0 | 0 | 0 | 0 | 0 | 0 | 0 | 85 | 0 | 0 | 0 | 0 | 20 | 0 | 0 | 0 | 0 | 0 | 0 | 1.5 | 0 | 0 | 0 | 0 | 0 | 0 | 0 | 0 | 0 | 0.435 | 0 | 0 | 0 | 0 | 0 | 0 | 0 | 0 | 0 | 0 | 3 | 0 | 0 | 0 | 0 | 0 | 0 | 0 | 0 | 0.58 | 0 | 0 | 0 | 0 | 0 | 0.73 | 1.46 | 0 | 0 | 0 | 0 | 0 | 0 | 0 | 0 | 0 | 0 | 5.5 | 0 | 0 | 0 | 0 | 0 | 0 | 2.8 | 0 | 0 | 291.005 | 0 | 0 | 0 | 0 | 0 | 1.5%w | 0 | 0 | 0 | 0 | 0 | 0 | 0 | 0 | 0 | 0 | 0 | 0 | 0 | 0 | 0 | 0 | Krupp F2000 | 0.8 | Collin | injection huile | 99999 | 999999 | 999999 | 165 | 170 | 175 | 180 | 185 | 190 | 200 | 200 | 200 avec VORTEC | 999999 | 999999 | 999999 | 999999 | 999999 | 200 | 200 | 200 | 25 | 999999 | 999999 | 99999 | 999999 | 999999 | 99999 | 999999 | 999999 | 999999 | 999999 | 999999 | 999999 | 999999 | 999999 | 999999 | 999999 | 99999 | 99999 | 53 | 99999 | 99999 | 99999 | 1500 | 999999 | 999999 | 99999 | 999999 | 11 | 50 | 999999 | 99999 | 99999 | 180 | 14.2 | 50 | 209 | Teach Line | 3h30 à 70°C + maintien à 60°C | 99999 | 160 | 200-200-190-185-180 | 55 | 16.5 | 2 | 999999 | 60.1 | 99999 | 0.9173 | 7.56 | 415.14 | 0.52 | 0.76 | 1.05 | 99999 | 2.15 | 99999 | 34 | 99999 | 39 | 99999
QM-336 I | 0 | 0 | 0 | 0 | 0 | 0 | 100 | 0 | 0 | 0 | 0 | 0 | 30 | 0 | 0 | 0 | 0 | 40 | 0 | 0 | 0 | 0 | 0 | 0 | 0 | 0 | 0 | 0 | 0 | 0 | 0 | 0 | 0 | 0 | 0 | 0 | 85 | 0 | 0 | 0 | 0 | 20 | 0 | 0 | 0 | 0 | 0 | 0 | 1.5 | 0 | 0 | 0 | 0 | 0 | 0 | 0 | 0 | 0 | 0 | 0 | 0 | 0 | 0 | 0 | 0 | 0 | 0 | 0 | 0 | 3 | 0 | 0 | 0 | 0 | 0 | 0 | 0 | 0 | 0.58 | 0 | 0 | 0 | 0 | 0 | 0.73 | 1.46 | 0 | 0 | 0 | 0 | 0 | 0 | 0 | 0 | 0 | 0 | 5.5 | 0 | 0 | 0 | 0 | 0 | 0 | 2.8 | 0 | 0 | 290.57 | 0 | 0 | 0 | 0 | 0 | 1.5%w | 0 | 0 | 0 | 0 | 0 | 0 | 0 | 0 | 0 | 0 | 0 | 0 | 0 | 0 | 0 | 0 | Krupp F2000 | 0.8 | Collin | injection huile | 99999 | 999999 | 999999 | 165 | 170 | 175 | 180 | 185 | 190 | 200 | 200 | 200 avec VORTEC | 999999 | 999999 | 999999 | 999999 | 999999 | 200 | 200 | 200 | 25 | 999999 | 999999 | 99999 | 999999 | 999999 | 99999 | 999999 | 999999 | 999999 | 999999 | 999999 | 999999 | 999999 | 999999 | 999999 | 999999 | 99999 | 99999 | 54 | 99999 | 99999 | 99999 | 1500 | 999999 | 999999 | 99999 | 999999 | 11 | 49 | 999999 | 99999 | 99999 | 180 | 14.4 | 50 | 209 | Teach Line | 3h30 à 70°C + maintien à 60°C | 99999 | 160 | 200-200-190-185-180 | 58 | 16 | 2 | 999999 | 59.4 | 99999 | 0.9095333 | 7.76 | 421.82 | 0.52 | 0.75 | 1.05 | 99999 | 2.13 | 99999 | 33 | 99999 | 37 | 99999
QM-336 J | 0 | 0 | 0 | 0 | 0 | 0 | 100 | 0 | 0 | 0 | 0 | 0 | 30 | 0 | 0 | 0 | 0 | 40 | 0 | 0 | 0 | 0 | 0 | 0 | 0 | 0 | 0 | 0 | 0 | 0 | 0 | 0 | 0 | 0 | 0 | 0 | 85 | 0 | 0 | 0 | 0 | 20 | 0 | 0 | 0 | 0 | 0 | 0 | 1.5 | 0 | 0 | 0 | 0 | 0 | 0 | 0 | 0 | 0 | 0.435 | 0 | 0 | 0 | 0 | 0 | 0 | 0 | 0 | 0 | 0 | 3 | 0 | 0 | 0 | 0 | 0 | 0 | 0 | 0 | 0 | 0 | 0 | 0 | 0 | 0 | 0.73 | 1.46 | 0 | 0 | 0 | 0 | 0 | 0 | 0 | 0 | 0 | 0 | 5.5 | 0 | 0 | 0 | 0 | 0 | 0 | 2.8 | 0 | 0 | 290.425 | 0 | 0 | 0 | 0 | 0 | 1.5%w | 0 | 0 | 0 | 0 | 0 | 0 | 0 | 0 | 0 | 0 | 0 | 0 | 0 | 0 | 0 | 0 | Krupp F2000 | 0.8 | Collin | injection huile | 99999 | 999999 | 999999 | 165 | 170 | 175 | 180 | 185 | 190 | 200 | 200 | 200 avec VORTEC | 999999 | 999999 | 999999 | 999999 | 999999 | 200 | 200 | 200 | 25 | 999999 | 999999 | 99999 | 999999 | 999999 | 99999 | 999999 | 999999 | 999999 | 999999 | 999999 | 999999 | 999999 | 999999 | 999999 | 999999 | 99999 | 99999 | 53 | 99999 | 99999 | 99999 | 1500 | 999999 | 999999 | 99999 | 999999 | 11 | 55 | 999999 | 99999 | 99999 | 180 | 14.6 | 51 | 209 | Teach Line | 3h30 à 70°C + maintien à 60°C | 99999 | 160 | 200-200-190-185-180 | 57 | 16 | 2 | 999999 | 60.6 | 99999 | 0.9178667 | 8.15 | 438.97 | 0.54 | 0.77 | 1.06 | 99999 | 2.17 | 99999 | 35 | 99999 | 37 | 99999
QM-336 K | 0 | 0 | 0 | 0 | 0 | 0 | 100 | 0 | 0 | 0 | 0 | 0 | 30 | 0 | 0 | 0 | 0 | 40 | 0 | 0 | 0 | 0 | 0 | 0 | 0 | 0 | 0 | 0 | 0 | 0 | 0 | 0 | 0 | 0 | 0 | 0 | 85 | 0 | 0 | 0 | 0 | 20 | 0 | 0 | 0 | 0 | 0 | 0 | 1.5 | 0 | 0 | 0 | 0 | 0 | 0 | 0 | 0 | 0 | 0.435 | 0 | 0 | 0 | 0 | 0 | 0 | 0 | 0 | 0 | 0 | 3 | 0 | 0 | 0 | 0 | 0 | 0 | 0 | 0 | 0.58 | 0 | 0 | 0 | 0 | 0 | 0.73 | 0 | 0 | 0 | 0 | 0 | 0 | 0 | 0 | 0 | 0 | 0 | 5.5 | 0 | 0 | 0 | 0 | 0 | 0 | 2.8 | 0 | 0 | 289.545 | 0 | 0 | 0 | 0 | 0 | 1.5%w | 0 | 0 | 0 | 0 | 0 | 0 | 0 | 0 | 0 | 0 | 0 | 0 | 0 | 0 | 0 | 0 | Krupp F2000 | 0.8 | Collin | injection huile | 99999 | 999999 | 999999 | 165 | 170 | 175 | 180 | 185 | 190 | 200 | 200 | 200 avec VORTEC | 999999 | 999999 | 999999 | 999999 | 999999 | 200 | 200 | 200 | 25 | 999999 | 999999 | 99999 | 999999 | 999999 | 99999 | 999999 | 999999 | 999999 | 999999 | 999999 | 999999 | 999999 | 999999 | 999999 | 999999 | 99999 | 99999 | 53 | 99999 | 99999 | 99999 | 1500 | 999999 | 999999 | 99999 | 999999 | 11 | 46 | 999999 | 99999 | 99999 | 180 | 14.3 | 51 | 209 | Teach Line | 3h30 à 70°C + maintien à 60°C | 99999 | 160 | 200-200-190-185-180 | 59 | 16.5 | 2 | 999999 | 59.4 | 99999 | 0.9168333 | 7.57 | 423.4 | 0.51 | 0.75 | 1.04 | 99999 | 2.13 | 99999 | 35 | 99999 | 37 | 99999
QM-336 L | 0 | 0 | 0 | 0 | 0 | 0 | 100 | 0 | 0 | 0 | 0 | 0 | 30 | 0 | 0 | 0 | 0 | 40 | 0 | 0 | 0 | 0 | 0 | 0 | 0 | 0 | 0 | 0 | 0 | 0 | 0 | 0 | 0 | 0 | 0 | 0 | 85 | 0 | 0 | 0 | 0 | 20 | 0 | 0 | 0 | 0 | 0 | 0 | 1.5 | 0 | 0 | 0 | 0 | 0 | 0 | 0 | 0 | 0 | 0.435 | 0 | 0 | 0 | 0 | 0 | 0 | 0 | 0 | 0 | 0 | 3 | 0 | 0 | 0 | 0 | 0 | 0 | 0 | 0 | 0.58 | 0 | 0 | 0 | 0 | 0 | 0 | 1.46 | 0 | 0 | 0 | 0 | 0 | 0 | 0 | 0 | 0 | 0 | 5.5 | 0 | 0 | 0 | 0 | 0 | 0 | 2.8 | 0 | 0 | 290.275 | 0 | 0 | 0 | 0 | 0 | 1.5%w | 0 | 0 | 0 | 0 | 0 | 0 | 0 | 0 | 0 | 0 | 0 | 0 | 0 | 0 | 0 | 0 | Krupp F2000 | 0.8 | Collin | injection huile | 99999 | 999999 | 999999 | 165 | 170 | 175 | 180 | 185 | 190 | 200 | 200 | 200 avec VORTEC | 999999 | 999999 | 999999 | 999999 | 999999 | 200 | 200 | 200 | 25 | 999999 | 999999 | 99999 | 999999 | 999999 | 99999 | 999999 | 999999 | 999999 | 999999 | 999999 | 999999 | 999999 | 999999 | 999999 | 999999 | 99999 | 99999 | 54 | 99999 | 99999 | 99999 | 1500 | 999999 | 999999 | 99999 | 999999 | 11 | 44 | 999999 | 99999 | 99999 | 180 | 14.6 | 52 | 210 | Teach Line | 3h30 à 70°C + maintien à 60°C | 99999 | 160 | 200-200-190-185-180 | 58 | 16 | 2 | 999999 | 59.2 | 99999 | 0.9141 | 7.7 | 418.51 | 0.52 | 0.76 | 1.06 | 99999 | 2.16 | 99999 | 36 | 99999 | 39 | 99999
QM 339 E1 | 0 | 100 | 0 | 0 | 0 | 0 | 0 | 0 | 40 | 0 | 0 | 0 | 10 | 0 | 0 | 0 | 0 | 0 | 0 | 0 | 0 | 0 | 0 | 0 | 0 | 0 | 0 | 0 | 0 | 0 | 0 | 0 | 0 | 0 | 0 | 0 | 85 | 0 | 0 | 0 | 0 | 20 | 0 | 0 | 0 | 0 | 0 | 0 | 1.5 | 0 | 0 | 0 | 0.4 | 0 | 0 | 0 | 0 | 0 | 0.4 | 0 | 0 | 0 | 0 | 0 | 0 | 0 | 0 | 0 | 0 | 3 | 0 | 0 | 0 | 0 | 0 | 0 | 0 | 0 | 0 | 0 | 0 | 0 | 0 | 0 | 0 | 0 | 0 | 0 | 0 | 0 | 0 | 0 | 0 | 0 | 0 | 0 | 5.5 | 0 | 0 | 0 | 0 | 0 | 0 | 2.8 | 0 | 0 | 268.6 | 0 | 0 | 0 | 0 | 0 | 0 | 0 | 0 | 0 | 0 | 0 | 0 | 0 | 0 | 0 | 0 | 0 | 0 | 0 | 0 | 0 | 0 | Krupp F2000 | 0.8 | Leistritz D27-52D | L9 (modifié) | 99999 | 999999 | 60 | 165 | 170 | 175 | 180 | 185 | 190 | 195 | 195 | 200 | 200 | 200 | 200 | 200 | 200 | 99999 | 99999 | 99999 | 30 | 99999 | 99999 | 99999 | 40 | spirale - grande | 99999 | 99999 | 99999 | 99999 | 99999 | 265 | 76 | 194 | 0.16 | 3 | 56 | 99999 | 99999 | 62 | 99999 | 99999 | 99999 | 3800 | 2x Ø3mm /12 | 4 | 99999 | 999999 | 99999 | 99999 | 999999 | 99999 | 99999 | 99999 | 99999 | 59 | 204 | Teach Line | >2h à 70°C | 0.05 | 100 | 180-180-180-180-160 | 44 | 10 | 9999 | 193 | 59 | 99999 | 0.9152333 | 6.74 | 382.26 | 0.49 | 0.71 | 0.98 | 99999 | 2.04 | 99999 | 31.3 | 99999 | 34.8 | 99999
QM 339 E2 | 0 | 100 | 0 | 0 | 0 | 0 | 0 | 0 | 40 | 0 | 0 | 0 | 10 | 0 | 0 | 0 | 0 | 0 | 0 | 0 | 0 | 0 | 0 | 0 | 0 | 0 | 0 | 0 | 0 | 0 | 0 | 0 | 0 | 0 | 0 | 0 | 85 | 0 | 0 | 0 | 0 | 20 | 0 | 0 | 0 | 0 | 0 | 0 | 1.5 | 0 | 0 | 0 | 0.4 | 0 | 0 | 0 | 0 | 0 | 0.4 | 0 | 0 | 0 | 0 | 0 | 0 | 0 | 0 | 0 | 0 | 3 | 0 | 0 | 0 | 0 | 0 | 0 | 0 | 0 | 0 | 0 | 0 | 0 | 0 | 0 | 0 | 0 | 0 | 0 | 0 | 0 | 0 | 0 | 0 | 0 | 0 | 0 | 5.5 | 0 | 0 | 0 | 0 | 0 | 0 | 2.8 | 0 | 0 | 268.6 | 0 | 0 | 0 | 0 | 0 | 0 | 0 | 0 | 0 | 0 | 0 | 0 | 0 | 0 | 0 | 0 | 0 | 0 | 0 | 0 | 0 | 0 | Krupp F2000 | 0.8 | Leistritz D27-52D | L9 (modifié) | 99999 | 999999 | 60 | 165 | 170 | 175 | 180 | 185 | 190 | 195 | 195 | 200 | 200 | 200 | 200 | 200 | 200 | 99999 | 99999 | 99999 | 30 | 99999 | 99999 | 99999 | 40 | spirale - grande | 99999 | 99999 | 99999 | 99999 | 99999 | 265 | 76 | 194 | 0.16 | 3 | 56 | 99999 | 99999 | 62 | 99999 | 99999 | 99999 | 3800 | 2x Ø3mm /12 | 4 | 99999 | 999999 | 99999 | 99999 | 999999 | 99999 | 99999 | 99999 | 99999 | 59 | 204 | Teach Line | >2h à 70°C | 99999 | 180 | 180-180-180-180-160 | 54 | 16.5 | 9999 | 205 | 58.36667 | 99999 | 0.915 | 6.86 | 391.1 | 0.53 | 0.74 | 1.01 | 99999 | 2.02 | 99999 | 33.3 | 99999 | 37.55 | 99999
QM 339 E3 | 0 | 100 | 0 | 0 | 0 | 0 | 0 | 0 | 40 | 0 | 0 | 0 | 10 | 0 | 0 | 0 | 0 | 0 | 0 | 0 | 0 | 0 | 0 | 0 | 0 | 0 | 0 | 0 | 0 | 0 | 0 | 0 | 0 | 0 | 0 | 0 | 85 | 0 | 0 | 0 | 0 | 20 | 0 | 0 | 0 | 0 | 0 | 0 | 1.5 | 0 | 0 | 0 | 0.4 | 0 | 0 | 0 | 0 | 0 | 0.4 | 0 | 0 | 0 | 0 | 0 | 0 | 0 | 0 | 0 | 0 | 3 | 0 | 0 | 0 | 0 | 0 | 0 | 0 | 0 | 0 | 0 | 0 | 0 | 0 | 0 | 0 | 0 | 0 | 0 | 0 | 0 | 0 | 0 | 0 | 0 | 0 | 0 | 5.5 | 0 | 0 | 0 | 0 | 0 | 0 | 2.8 | 0 | 0 | 268.6 | 0 | 0 | 0 | 0 | 0 | 0 | 0 | 0 | 0 | 0 | 0 | 0 | 0 | 0 | 0 | 0 | 0 | 0 | 0 | 0 | 0 | 0 | Krupp F2000 | 0.8 | Leistritz D27-52D | L9 (modifié) | 99999 | 999999 | 60 | 165 | 170 | 175 | 180 | 185 | 190 | 195 | 195 | 200 | 200 | 200 | 200 | 200 | 200 | 99999 | 99999 | 99999 | 30 | 99999 | 99999 | 99999 | 40 | spirale - grande | 99999 | 99999 | 99999 | 99999 | 99999 | 265 | 76 | 194 | 0.16 | 3 | 56 | 99999 | 99999 | 62 | 99999 | 99999 | 99999 | 3800 | 2x Ø3mm /12 | 4 | 99999 | 999999 | 99999 | 99999 | 999999 | 99999 | 99999 | 99999 | 99999 | 59 | 204 | Teach Line | 3h à 70°C + 1,5h à 80°C + maintien 70°C | 99999 | 100 | 220-220-210-200-190 | 43 | 10.5 | 9999 | 235 | 56.33333 | 99999 | 0.9155333 | 6.99 | 405.98 | 0.51 | 0.73 | 1 | 99999 | 2.01 | 99999 | 36.4 | 99999 | 40.6 | 99999
QM 339 E4 | 0 | 100 | 0 | 0 | 0 | 0 | 0 | 0 | 40 | 0 | 0 | 0 | 10 | 0 | 0 | 0 | 0 | 0 | 0 | 0 | 0 | 0 | 0 | 0 | 0 | 0 | 0 | 0 | 0 | 0 | 0 | 0 | 0 | 0 | 0 | 0 | 85 | 0 | 0 | 0 | 0 | 20 | 0 | 0 | 0 | 0 | 0 | 0 | 1.5 | 0 | 0 | 0 | 0.4 | 0 | 0 | 0 | 0 | 0 | 0.4 | 0 | 0 | 0 | 0 | 0 | 0 | 0 | 0 | 0 | 0 | 3 | 0 | 0 | 0 | 0 | 0 | 0 | 0 | 0 | 0 | 0 | 0 | 0 | 0 | 0 | 0 | 0 | 0 | 0 | 0 | 0 | 0 | 0 | 0 | 0 | 0 | 0 | 5.5 | 0 | 0 | 0 | 0 | 0 | 0 | 2.8 | 0 | 0 | 268.6 | 0 | 0 | 0 | 0 | 0 | 0 | 0 | 0 | 0 | 0 | 0 | 0 | 0 | 0 | 0 | 0 | 0 | 0 | 0 | 0 | 0 | 0 | Krupp F2000 | 0.8 | Leistritz D27-52D | L9 (modifié) | 99999 | 999999 | 60 | 165 | 170 | 175 | 180 | 185 | 190 | 195 | 195 | 200 | 200 | 200 | 200 | 200 | 200 | 99999 | 99999 | 99999 | 30 | 99999 | 99999 | 99999 | 40 | spirale - grande | 99999 | 99999 | 99999 | 99999 | 99999 | 265 | 76 | 194 | 0.16 | 3 | 56 | 99999 | 99999 | 62 | 99999 | 99999 | 99999 | 3800 | 2x Ø3mm /12 | 4 | 99999 | 999999 | 99999 | 99999 | 999999 | 99999 | 99999 | 99999 | 99999 | 59 | 204 | Teach Line | 3h à 70°C + 1,5h à 80°C + maintien 70°C | 99999 | 180 | 220-220-210-200-190 | 48 | 16.5 | 9999 | 232 | 57.9 | 99999 | 0.9175 | 6.48 | 378.31 | 0.56 | 0.76 | 1.01 | 99999 | 2.01 | 99999 | 36.7 | 99999 | 39.05 | 99999
QM 339 E5 | 0 | 100 | 0 | 0 | 0 | 0 | 0 | 0 | 40 | 0 | 0 | 0 | 10 | 0 | 0 | 0 | 0 | 0 | 0 | 0 | 0 | 0 | 0 | 0 | 0 | 0 | 0 | 0 | 0 | 0 | 0 | 0 | 0 | 0 | 0 | 0 | 85 | 0 | 0 | 0 | 0 | 20 | 0 | 0 | 0 | 0 | 0 | 0 | 1.5 | 0 | 0 | 0 | 0.4 | 0 | 0 | 0 | 0 | 0 | 0.4 | 0 | 0 | 0 | 0 | 0 | 0 | 0 | 0 | 0 | 0 | 3 | 0 | 0 | 0 | 0 | 0 | 0 | 0 | 0 | 0 | 0 | 0 | 0 | 0 | 0 | 0 | 0 | 0 | 0 | 0 | 0 | 0 | 0 | 0 | 0 | 0 | 0 | 5.5 | 0 | 0 | 0 | 0 | 0 | 0 | 2.8 | 0 | 0 | 268.6 | 0 | 0 | 0 | 0 | 0 | 0 | 0 | 0 | 0 | 0 | 0 | 0 | 0 | 0 | 0 | 0 | 0 | 0 | 0 | 0 | 0 | 0 | Krupp F2000 | 0.8 | Leistritz D27-52D | L9 (modifié) | 99999 | 999999 | 60 | 165 | 170 | 175 | 180 | 185 | 190 | 195 | 195 | 200 | 200 | 200 | 200 | 200 | 200 | 99999 | 99999 | 99999 | 30 | 99999 | 99999 | 99999 | 40 | spirale - grande | 99999 | 99999 | 99999 | 99999 | 99999 | 265 | 76 | 194 | 0.16 | 3 | 56 | 99999 | 99999 | 62 | 99999 | 99999 | 99999 | 3800 | 2x Ø3mm /12 | 4 | 99999 | 999999 | 99999 | 99999 | 999999 | 99999 | 99999 | 99999 | 99999 | 59 | 204 | Teach Line | 3h à 70°C + 1,5h à 80°C | 0.08 | 180 | 200-200-190-185-180 | 51 | 16 | 9999 | 216 | 57.9 | 99999 | 0.9172333 | 6.63 | 386.35 | 0.55 | 0.75 | 1.02 | 99999 | 2.03 | 99999 | 33.4 | 99999 | 38.8 | 99999
QM 339 B | 0 | 100 | 0 | 0 | 0 | 0 | 0 | 0 | 40 | 0 | 0 | 0 | 10 | 0 | 0 | 0 | 0 | 0 | 0 | 0 | 0 | 0 | 0 | 0 | 0 | 0 | 0 | 0 | 0 | 0 | 0 | 0 | 0 | 0 | 0 | 0 | 85 | 0 | 0 | 0 | 0 | 20 | 0 | 0 | 0 | 0 | 0 | 0 | 1.5 | 0 | 0 | 0 | 0.4 | 0 | 0 | 0 | 0 | 0 | 0.4 | 0 | 0 | 0 | 0 | 0 | 0 | 0 | 0 | 0 | 0 | 3 | 0 | 0 | 0 | 0 | 0 | 0 | 0 | 0 | 0 | 0 | 0 | 0 | 0 | 0 | 0 | 0 | 0 | 0 | 0 | 0 | 0 | 0 | 0 | 0 | 0 | 0 | 5.5 | 0 | 0 | 0 | 0 | 0 | 0 | 2.8 | 0 | 0 | 268.6 | 0 | 0 | 0 | 0 | 0 | 1.5%w | 0 | 0 | 0 | 0 | 0 | 0 | 0 | 0 | 0 | 0 | 0 | 0 | 0 | 0 | 0 | 0 | Krupp F2000 | 0.8 | Leistritz D27-52D | L9 (modifié) | 99999 | 999999 | 60 | 165 | 170 | 175 | 180 | 185 | 190 | 195 | 195 | 200 | 200 | 200 | 200 | 200 | 200 | 99999 | 99999 | 99999 | 30 | 99999 | 99999 | 99999 | 40 | spirale - grande | 99999 | 99999 | 99999 | 99999 | 99999 | 265 | 77 | 194 | 0.166 | 3 | 53 | 99999 | 99999 | 37 | 99999 | 99999 | 99999 | 3800 | 2x Ø3mm /12 | 4 | 99999 | 999999 | 99999 | 99999 | 999999 | 99999 | 99999 | 99999 | 99999 | 56 | 205 | Teach Line | 3h à 70°C + 1,5h à 80°C + maintien 70°C | 99999 | 160 | 200-200-190-185-180 | 43.6 | 14 | 9999 | 99999 | 62.16667 | 99999 | 0.9215 | 7.25 | 409.94 | 0.58 | 0.83 | 1.12 | 99999 | 2.2 | 99999 | 40.9 | 99999 | 42.5 | 99999
QM 339 C | 0 | 100 | 0 | 0 | 0 | 0 | 0 | 0 | 40 | 0 | 0 | 0 | 10 | 0 | 0 | 0 | 0 | 0 | 0 | 0 | 0 | 0 | 0 | 0 | 0 | 0 | 0 | 0 | 0 | 0 | 0 | 0 | 0 | 0 | 0 | 0 | 85 | 0 | 0 | 0 | 0 | 20 | 0 | 0 | 0 | 0 | 0 | 0 | 1.5 | 0 | 0 | 4.1 | 0.4 | 0 | 0 | 0 | 0 | 0 | 0.4 | 0 | 0 | 0 | 0 | 0 | 0 | 0 | 0 | 0 | 0 | 3 | 0 | 0 | 0 | 0 | 0 | 0 | 0 | 0 | 0 | 0 | 0 | 0 | 0 | 0 | 0 | 0 | 0 | 0 | 0 | 0 | 0 | 0 | 0 | 0 | 0 | 0 | 5.5 | 0 | 0 | 0 | 0 | 0 | 0 | 2.8 | 0 | 0 | 272.7 | 0 | 0 | 0 | 0 | 0 | 1.5%w | 0 | 0 | 0 | 0 | 0 | 0 | 0 | 0 | 0 | 0 | 0 | 0 | 0 | 0 | 0 | 0 | Krupp F2000 | 0.8 | Leistritz D27-52D | 99998 | 99999 | 999999 | 99998 | 99998 | 99998 | 99998 | 99998 | 99998 | 99998 | 99998 | 99998 | 99998 | 99998 | 99998 | 99998 | 99998 | 99998 | 99999 | 99999 | 99999 | 99998 | 99998 | 99998 | 99999 | 99998 | 99998 | 99999 | 99998 | 99998 | 99998 | 99998 | 99998 | 99998 | 99998 | 99998 | 99998 | 99998 | 99999 | 99999 | 99998 | 99999 | 99999 | 99999 | 99998 | 99998 | 99998 | 99999 | 999999 | 99999 | 99999 | 999999 | 99999 | 99999 | 99999 | 99999 | 99998 | 99998 | Teach Line | 3h à 70°C + 1,5h à 80°C + maintien 70°C | 0.02 | 160 | 200-200-190-185-180 | 99999 | 15.5 | 9999 | 99999 | 62.43333 | 99999 | 0.9318 | 7.21 | 372.55 | 0.62 | 0.87 | 1.18 | 99999 | 2.39 | 99999 | 33.5 | 99999 | 37.75 | 99999
QM 339 G | 0 | 100 | 0 | 0 | 0 | 0 | 0 | 0 | 40 | 0 | 0 | 0 | 10 | 0 | 0 | 0 | 0 | 0 | 0 | 0 | 0 | 0 | 0 | 0 | 0 | 0 | 0 | 0 | 0 | 0 | 0 | 0 | 0 | 0 | 0 | 0 | 60 | 0 | 0 | 0 | 0 | 20 | 0 | 0 | 0 | 0 | 0 | 0 | 1.5 | 0 | 0 | 0 | 0.4 | 0 | 0 | 0 | 0 | 0 | 0.4 | 0 | 0 | 0 | 0 | 0 | 0 | 0 | 0 | 0 | 0 | 3 | 0 | 0 | 0 | 0 | 0 | 0 | 0 | 0 | 0 | 0 | 0 | 0 | 0 | 0 | 0 | 0 | 0 | 0 | 0 | 0 | 0 | 0 | 0 | 0 | 0 | 0 | 5.5 | 0 | 0 | 0 | 0 | 0 | 0 | 2.8 | 0 | 0 | 243.6 | 0 | 0 | 0 | 0 | 0 | 1.5%w | 0 | 0 | 0 | 0 | 0 | 0 | 0 | 0 | 0 | 0 | 0 | 0 | 0 | 0 | 0 | 0 | Krupp F2000 | 0.8 | Leistritz D27-52D | L9 (modifié) | 99999 | 999999 | 60 | 165 | 170 | 175 | 180 | 185 | 190 | 195 | 195 | 200 | 200 | 200 | 200 | 200 | 200 | 99999 | 99999 | 99999 | 30 | 99999 | 99999 | 99999 | 36.3 | spirale - grande | 99999 | f7 | pompe COLLIN | 3.66 | 3.63 | 265 | 70 | 194 | 0.174 | 3 | 58 | 99999 | 99999 | 37 | 99999 | 99999 | 99999 | 3800 | 2x Ø3mm /12 | 4 | 99999 | 999999 | 99999 | 99999 | 999999 | 99999 | 99999 | 99999 | 99999 | 61 | 205 | Teach Line | 3h à 70°C + 1,5h à 80°C + maintien 70°C | 99999 | 160 | 200-200-190-185-180 | 50 | 17.5 | 9999 | 99999 | 62.16667 | 99999 | 0.9150667 | 8.01 | 362.43 | 0.58 | 0.83 | 1.15 | 99999 | 2.39 | 99999 | 30.4 | 99999 | 31.9 | 99999
QM 339 I | 0 | 100 | 0 | 0 | 0 | 0 | 0 | 0 | 40 | 0 | 0 | 0 | 10 | 0 | 0 | 0 | 0 | 0 | 0 | 0 | 0 | 0 | 0 | 0 | 0 | 0 | 0 | 0 | 0 | 0 | 0 | 0 | 0 | 0 | 0 | 0 | 40 | 0 | 0 | 0 | 0 | 20 | 0 | 0 | 0 | 0 | 0 | 0 | 1.5 | 0 | 0 | 0 | 0.4 | 0 | 0 | 0 | 0 | 0 | 0.4 | 0 | 0 | 0 | 0 | 0 | 0 | 0 | 0 | 0 | 0 | 3 | 0 | 0 | 0 | 0 | 0 | 0 | 0 | 0 | 0 | 0 | 0 | 0 | 0 | 0 | 0 | 0 | 0 | 0 | 0 | 0 | 0 | 0 | 0 | 0 | 0 | 0 | 5.5 | 0 | 0 | 0 | 0 | 0 | 0 | 2.8 | 0 | 0 | 223.6 | 0 | 0 | 0 | 0 | 0 | 1.5%w | 0 | 0 | 0 | 0 | 0 | 0 | 0 | 0 | 0 | 0 | 0 | 0 | 0 | 0 | 0 | 0 | Krupp F2000 | 0.8 | Leistritz D27-52D | L9 (modifié) | 99999 | 999999 | 60 | 165 | 170 | 175 | 180 | 185 | 190 | 195 | 195 | 200 | 200 | 200 | 200 | 200 | 200 | 99999 | 99999 | 99999 | 30 | 99999 | 99999 | 99999 | 33.4 | spirale - grande | 99999 | f7 | pompe COLLIN | 6.6 | 6.6 | 265 | 72 | 194 | 0.184 | 3 | 60 | 99999 | 99999 | 37 | 99999 | 99999 | 99999 | 3800 | 2x Ø3mm /12 | 4 | 99999 | 999999 | 99999 | 99999 | 999999 | 99999 | 99999 | 99999 | 99999 | 62 | 204 | Teach Line | 3h à 70°C + 1,5h à 80°C + maintien 70°C | 99999 | 160 | 200-200-190-185-180 | 43.5 | 16.5 | 9999 | 99999 | 64.73333 | 99999 | 0.9182 | 7.13 | 280.39 | 0.62 | 0.88 | 1.24 | 99999 | 2.73 | 99999 | 31.3 | 99999 | 30.8 | 99999
QM356 A | 0 | 0 | 0 | 0 | 0 | 0 | 100 | 0 | 40 | 0 | 0 | 0 | 10 | 0 | 0 | 0 | 0 | 0 | 0 | 0 | 0 | 0 | 0 | 0 | 0 | 0 | 0 | 0 | 0 | 0 | 0 | 0 | 0 | 0 | 0 | 0 | 85 | 0 | 0 | 0 | 0 | 20 | 0 | 0 | 0 | 0 | 0 | 0 | 1.5 | 0 | 0 | 0 | 0.4 | 0 | 0 | 0 | 0 | 0.4 | 0 | 0 | 0 | 0 | 0 | 0 | 0 | 0 | 0 | 0 | 0 | 0 | 0 | 0 | 0 | 0 | 0 | 0 | 0 | 0 | 0 | 0 | 0 | 0 | 0 | 0 | 0 | 0 | 0 | 0 | 0 | 0 | 0 | 0 | 0 | 0 | 0 | 0 | 5.5 | 0 | 0 | 0 | 0 | 0 | 0 | 2.8 | 0 | 0 | 265.6 | 0 | 0 | 0 | 0 | 0 | 1.5%w | 0 | 0 | 0 | 0 | 0 | 0 | 0 | 0 | 0 | 0 | 0 | 0 | 0 | 0 | 0 | 0 | Krupp F2000 | 0.8 | Collin | injection huile | 99999 | z6 | 99999 | 165 | 170 | 175 | 180 | 185 | 190 | 200 | 200 | 200 | 99999 | 99999 | 200 | 200 | 200 | 99999 | 99999 | 99999 | 30 | 99999 | 99999 | 99999 | 99999 | 99999 | 99999 | 99999 | 99999 | 99999 | 99999 | 99999 | 99999 | 99999 | 99999 | 99999 | 99999 | 99999 | 99999 | 54 | 99999 | 99999 | 99999 | 1000 | 99999 | 99999 | 99999 | broyé + granulés | 11 | 50 | fines à pas large | 99999 | 99999 | 180 | 15 | 39 | 210 | 99999 | 99999 | 99999 | 99999 | 99999 | 99999 | 99999 | 9999 | 99999 | 60 | 99999 | 0.92 | 8.3 | 425 | 0.7 | 1 | 1.3 | 99999 | 2.5 | 99999 | 35 | 99999 | 39 | 99999
QM356 B | 0 | 0 | 0 | 0 | 0 | 0 | 100 | 0 | 40 | 0 | 0 | 0 | 10 | 0 | 0 | 0 | 0 | 0 | 0 | 0 | 0 | 0 | 0 | 0 | 0 | 0 | 0 | 0 | 0 | 0 | 0 | 0 | 0 | 0 | 0 | 0 | 85 | 0 | 0 | 0 | 0 | 20 | 0 | 0 | 0 | 0 | 0 | 0 | 1.5 | 0 | 0 | 0 | 0.4 | 0 | 0 | 0 | 0 | 0.4 | 0 | 0 | 0 | 0 | 0 | 0 | 0 | 0 | 0 | 0 | 0 | 0 | 0 | 0 | 0 | 0 | 0 | 0 | 0 | 0 | 0 | 0 | 0 | 0 | 0 | 0 | 0 | 0 | 0 | 0 | 0 | 0 | 0 | 0 | 0 | 0 | 0 | 0 | 5.5 | 0 | 0 | 0 | 0 | 0 | 0 | 2.8 | 0 | 0 | 265.6 | 0 | 0 | 0 | 0 | 0 | 1.5%w | 0 | 0 | 0 | 0 | 0 | 0 | 0 | 0 | 0 | 0 | 0 | 0 | 0 | 0 | 0 | 0 | Krupp F2000 | 0.8 | Collin | injection huile | 99999 | z6 | 99999 | 165 | 170 | 175 | 180 | 185 | 190 | 200 | 200 | 200 | 99999 | 99999 | 200 | 200 | 200 | 99999 | 99999 | 99999 | 30 | 99999 | 99999 | 99999 | 99999 | 99999 | 99999 | 99999 | 99999 | 99999 | 99999 | 99999 | 99999 | 99999 | 99999 | 99999 | 99999 | 99999 | 99999 | 53 | 99999 | 99999 | 99999 | 1000 | 99999 | 99999 | 99999 | broyé + granulés | 11 | 51 | fines à pas large | 99999 | 99999 | 180 | 13.6 | 36 | 209 | 99999 | 99999 | 99999 | 99999 | 99999 | 99999 | 99999 | 9999 | 99999 | 57 | 99999 | 0.92 | 7.2 | 414 | 0.6 | 0.8 | 1.1 | 99999 | 2.2 | 99999 | 37 | 99999 | 44 | 99999
QM356 C | 0 | 0 | 0 | 0 | 0 | 0 | 100 | 0 | 40 | 0 | 0 | 0 | 10 | 0 | 0 | 0 | 0 | 0 | 0 | 0 | 0 | 0 | 0 | 0 | 0 | 0 | 0 | 0 | 0 | 0 | 0 | 0 | 0 | 0 | 0 | 0 | 85 | 0 | 0 | 0 | 0 | 20 | 0 | 0 | 0 | 0 | 0 | 0 | 1.5 | 0 | 0 | 0 | 0.4 | 0 | 0 | 0 | 0 | 0 | 0.4 | 0 | 0 | 0 | 0 | 0 | 0 | 0 | 0 | 0 | 0 | 0 | 0 | 0 | 0 | 0 | 0 | 0 | 0 | 0 | 0 | 0 | 0 | 0 | 0 | 0 | 0 | 0 | 0 | 0 | 0 | 0 | 0 | 0 | 0 | 0 | 0 | 0 | 4.5 | 0 | 0 | 0 | 0 | 0 | 0 | 2.8 | 0 | 0 | 264.6 | 0 | 0 | 0 | 0 | 0 | 1.5%w | 0 | 0 | 0 | 0 | 0 | 0 | 0 | 0 | 0 | 0 | 0 | 0 | 0 | 0 | 0 | 0 | Krupp F2000 | 0.8 | Collin | injection huile | 99999 | z6 | 99999 | 165 | 170 | 175 | 180 | 185 | 190 | 200 | 200 | 200 | 99999 | 99999 | 200 | 200 | 200 | 99999 | 99999 | 99999 | 30 | 99999 | 99999 | 99999 | 99999 | 99999 | 99999 | 99999 | 99999 | 99999 | 99999 | 99999 | 99999 | 99999 | 99999 | 99999 | 99999 | 99999 | 99999 | 99999 | 99999 | 99999 | 99999 | 1000 | 99999 | 99999 | 99999 | broyé + granulés | 10.5 | 45.5 | fines à pas large | 99999 | 99999 | 180 | 13 | 36 | 208 | 99999 | 99999 | 99999 | 99999 | 99999 | 99999 | 99999 | 9999 | 99999 | 56 | 99999 | 0.92 | 7.2 | 422 | 0.6 | 0.9 | 1.2 | 99999 | 2.3 | 99999 | 36 | 99999 | 39 | 99999
QM356 D | 0 | 0 | 0 | 0 | 0 | 0 | 100 | 0 | 40 | 0 | 0 | 0 | 10 | 0 | 0 | 0 | 0 | 0 | 0 | 0 | 0 | 0 | 0 | 0 | 0 | 0 | 0 | 0 | 0 | 0 | 0 | 0 | 0 | 0 | 0 | 0 | 85 | 0 | 0 | 0 | 0 | 20 | 0 | 0 | 0 | 0 | 0 | 0 | 1.5 | 0 | 0 | 0 | 0.4 | 0 | 0 | 0 | 0 | 0 | 0.4 | 0 | 0 | 0 | 0 | 0 | 0 | 0 | 0 | 0 | 0 | 0 | 0 | 0 | 0 | 0 | 0 | 0 | 0 | 0 | 0 | 0 | 0 | 0 | 0 | 0 | 0 | 0 | 0 | 0 | 0 | 0 | 0 | 0 | 0 | 0 | 0 | 0 | 3.5 | 0 | 0 | 0 | 0 | 0 | 0 | 2.8 | 0 | 0 | 263.6 | 0 | 0 | 0 | 0 | 0 | 1.5%w | 0 | 0 | 0 | 0 | 0 | 0 | 0 | 0 | 0 | 0 | 0 | 0 | 0 | 0 | 0 | 0 | Krupp F2000 | 0.8 | Collin | injection huile | 99999 | z6 | 99999 | 165 | 170 | 175 | 180 | 185 | 190 | 200 | 200 | 200 | 99999 | 99999 | 200 | 200 | 200 | 99999 | 99999 | 99999 | 30 | 99999 | 99999 | 99999 | 99999 | 99999 | 99999 | 99999 | 99999 | 99999 | 99999 | 99999 | 99999 | 99999 | 99999 | 99999 | 99999 | 99999 | 99999 | 52 | 99999 | 99999 | 99999 | 1000 | 99999 | 99999 | 99999 | broyé + granulés | 11 puis 10,5 | 99999 | fines à pas large | 99999 | 99999 | 180 | 13 | 36 | 208 | 99999 | 99999 | 99999 | 99999 | 99999 | 99999 | 99999 | 9999 | 99999 | 56 | 99999 | 0.92 | 6.9 | 448 | 0.6 | 0.9 | 1.2 | 99999 | 2.2 | 99999 | 42 | 99999 | 46 | 99999
QM356 E | 0 | 0 | 0 | 0 | 0 | 0 | 100 | 0 | 40 | 0 | 0 | 0 | 10 | 0 | 0 | 0 | 0 | 0 | 0 | 0 | 0 | 0 | 0 | 0 | 0 | 0 | 0 | 0 | 0 | 0 | 0 | 0 | 0 | 0 | 0 | 0 | 85 | 0 | 0 | 0 | 0 | 20 | 0 | 0 | 0 | 0 | 0 | 0 | 1.5 | 0 | 0 | 0 | 0.4 | 0 | 0 | 0 | 0 | 0 | 0.4 | 0 | 0 | 0 | 0 | 0 | 0 | 0 | 0 | 0 | 0 | 0 | 0 | 0 | 0 | 0 | 0 | 0 | 0 | 0 | 0 | 0 | 0 | 0 | 0 | 0 | 0 | 0 | 0 | 0 | 0 | 0 | 0 | 0 | 0 | 0 | 0 | 0 | 5.5 | 0 | 0 | 0 | 0 | 0 | 0 | 2.8 | 0 | 0 | 265.6 | 0 | 0 | 0 | 0 | 0 | 3%w | 0 | 0 | 0 | 0 | 0 | 0 | 0 | 0 | 0 | 0 | 0 | 0 | 0 | 0 | 0 | 0 | Krupp F2000 | 0.8 | Collin | injection huile | 99999 | z6 | 99999 | 165 | 170 | 175 | 180 | 185 | 190 | 200 | 200 | 200 | 99999 | 99999 | 200 | 200 | 200 | 99999 | 99999 | 99999 | 30 | 99999 | 99999 | 99999 | 99999 | 99999 | 99999 | 99999 | 99999 | 99999 | 99999 | 99999 | 99999 | 99999 | 99999 | 99999 | 99999 | 99999 | 99999 | 99999 | 99999 | 99999 | 99999 | 1000 | 99999 | 99999 | 99999 | broyé + granulés | 10.5 | 41 | fines à pas large | 99999 | 99999 | 180 | 13.5 | 38 | 208 | 99999 | 99999 | 99999 | 99999 | 99999 | 99999 | 99999 | 9999 | 99999 | 60 | 99999 | 0.92 | 7.6 | 388 | 0.7 | 1 | 1.3 | 99999 | 2.6 | 99999 | 36 | 99999 | 38 | 99999
QM356 F | 0 | 0 | 0 | 0 | 0 | 0 | 100 | 0 | 32 | 0 | 0 | 0 | 10 | 0 | 0 | 0 | 0 | 0 | 0 | 0 | 0 | 0 | 0 | 0 | 0 | 0 | 0 | 0 | 0 | 0 | 0 | 0 | 0 | 0 | 0 | 0 | 85 | 0 | 0 | 0 | 0 | 20 | 0 | 0 | 0 | 0 | 0 | 0 | 1.5 | 0 | 0 | 0 | 0.4 | 0 | 0 | 0 | 0 | 0 | 0.4 | 0 | 0 | 0 | 0 | 0 | 0 | 0 | 0 | 0 | 0 | 0 | 0 | 0 | 0 | 0 | 0 | 0 | 0 | 0 | 0 | 0 | 0 | 0 | 0 | 0 | 0 | 0 | 0 | 0 | 0 | 0 | 0 | 0 | 0 | 0 | 0 | 0 | 5.5 | 0 | 0 | 0 | 0 | 0 | 0 | 2.8 | 0 | 0 | 257.6 | 0 | 0 | 0 | 0 | 0 | 3%w | 0 | 0 | 0 | 0 | 0 | 0 | 0 | 0 | 0 | 0 | 0 | 0 | 0 | 0 | 0 | 0 | Krupp F2000 | 0.8 | Collin | injection huile | 99999 | z6 | 99999 | 165 | 170 | 175 | 180 | 185 | 190 | 200 | 200 | 200 | 99999 | 99999 | 200 | 200 | 200 | 99999 | 99999 | 99999 | 30 | 99999 | 99999 | 99999 | 99999 | 99999 | 99999 | 99999 | 99999 | 99999 | 99999 | 99999 | 99999 | 99999 | 99999 | 99999 | 99999 | 99999 | 99999 | 99999 | 99999 | 99999 | 99999 | 1000 | 99999 | 99999 | 99999 | broyé + granulés | 10.5 | 45 | fines à pas large | 99999 | 99999 | 180 | 14 | 43 | 210 | 99999 | 99999 | 99999 | 99999 | 99999 | 99999 | 99999 | 9999 | 99999 | 56 | 99999 | 0.92 | 7.1 | 389 | 0.5 | 0.8 | 1.1 | 99999 | 2.2 | 99999 | 31 | 99999 | 36 | 99999
QM356 G | 0 | 0 | 0 | 0 | 0 | 0 | 100 | 0 | 40 | 0 | 0 | 0 | 10 | 0 | 0 | 0 | 0 | 0 | 0 | 0 | 0 | 0 | 0 | 0 | 0 | 0 | 0 | 0 | 0 | 0 | 0 | 0 | 0 | 0 | 0 | 0 | 85 | 0 | 0 | 0 | 0 | 20 | 0 | 0 | 0 | 0 | 0 | 0 | 2.5 | 0 | 0 | 0 | 0.4 | 0 | 0 | 0 | 0 | 0 | 0.4 | 0 | 0 | 0 | 0 | 0 | 0 | 0 | 0 | 0 | 0 | 0 | 0 | 0 | 0 | 0 | 0 | 0 | 0 | 0 | 0 | 0 | 0 | 0 | 0 | 0 | 0 | 0 | 0 | 0 | 0 | 0 | 0 | 0 | 0 | 0 | 0 | 0 | 5.5 | 0 | 0 | 0 | 0 | 0 | 0 | 2.8 | 0 | 0 | 266.6 | 0 | 0 | 0 | 0 | 0 | 1.5%w | 0 | 0 | 0 | 0 | 0 | 0 | 0 | 0 | 0 | 0 | 0 | 0 | 0 | 0 | 0 | 0 | Krupp F2000 | 0.8 | Collin | injection huile | 99999 | z6 | 99999 | 165 | 170 | 175 | 180 | 185 | 190 | 200 | 200 | 200 | 99999 | 99999 | 200 | 200 | 200 | 99999 | 99999 | 99999 | 30 | 99999 | 99999 | 99999 | 99999 | 99999 | 99999 | 99999 | 99999 | 99999 | 99999 | 99999 | 99999 | 99999 | 99999 | 99999 | 99999 | 99999 | 99999 | 99999 | 99999 | 99999 | 99999 | 1000 | 99999 | 99999 | 99999 | broyé + granulés | 10.5 | 36 | fines à pas large | 99999 | 99999 | 180 | 13 | 36 | 209 | 99999 | 99999 | 99999 | 99999 | 99999 | 99999 | 99999 | 9999 | 99999 | 59 | 99999 | 0.92 | 7.7 | 397 | 0.6 | 0.9 | 1.2 | 99999 | 2.4 | 99999 | 38 | 99999 | 43 | 99999
QM356 H | 0 | 0 | 0 | 0 | 0 | 0 | 100 | 0 | 40 | 0 | 0 | 0 | 10 | 0 | 0 | 0 | 0 | 0 | 0 | 0 | 0 | 0 | 0 | 0 | 0 | 0 | 0 | 0 | 0 | 0 | 0 | 0 | 0 | 0 | 0 | 0 | 90 | 0 | 0 | 0 | 0 | 20 | 0 | 0 | 0 | 0 | 0 | 0 | 1.5 | 0 | 0 | 0 | 0.4 | 0 | 0 | 0 | 0 | 0 | 0.4 | 0 | 0 | 0 | 0 | 0 | 0 | 0 | 0 | 0 | 0 | 0 | 0 | 0 | 0 | 0 | 0 | 0 | 0 | 0 | 0 | 0 | 0 | 0 | 0 | 0 | 0 | 0 | 0 | 0 | 0 | 0 | 0 | 0 | 0 | 0 | 0 | 0 | 5.5 | 0 | 0 | 0 | 0 | 0 | 0 | 2.8 | 0 | 0 | 270.6 | 0 | 0 | 0 | 0 | 0 | 1.5%w | 0 | 0 | 0 | 0 | 0 | 0 | 0 | 0 | 0 | 0 | 0 | 0 | 0 | 0 | 0 | 0 | Krupp F2000 | 0.8 | Collin | injection huile | 99999 | z6 | 99999 | 165 | 170 | 175 | 180 | 185 | 190 | 200 | 200 | 200 | 99999 | 99999 | 200 | 200 | 200 | 99999 | 99999 | 99999 | 30 | 99999 | 99999 | 99999 | 99999 | 99999 | 99999 | 99999 | 99999 | 99999 | 99999 | 99999 | 99999 | 99999 | 99999 | 99999 | 99999 | 99999 | 99999 | 99999 | 99999 | 99999 | 99999 | 1000 | 99999 | 99999 | 99999 | broyé + granulés | 10.5 | 45 | fines à pas large | 99999 | 99999 | 180 | 12.5 | 36 | 209 | 99999 | 99999 | 99999 | 99999 | 99999 | 99999 | 99999 | 9999 | 99999 | 57 | 99999 | 0.92 | 7 | 399 | 0.6 | 0.8 | 1.2 | 99999 | 2.3 | 99999 | 34 | 99999 | 41 | 99999
QM356 I | 0 | 0 | 0 | 0 | 0 | 0 | 100 | 0 | 40 | 0 | 0 | 0 | 10 | 0 | 0 | 0 | 0 | 0 | 0 | 0 | 0 | 0 | 0 | 0 | 0 | 0 | 0 | 0 | 0 | 0 | 0 | 0 | 0 | 0 | 0 | 0 | 95 | 0 | 0 | 0 | 0 | 20 | 0 | 0 | 0 | 0 | 0 | 0 | 1.5 | 0 | 0 | 0 | 0.4 | 0 | 0 | 0 | 0 | 0 | 0.4 | 0 | 0 | 0 | 0 | 0 | 0 | 0 | 0 | 0 | 0 | 0 | 0 | 0 | 0 | 0 | 0 | 0 | 0 | 0 | 0 | 0 | 0 | 0 | 0 | 0 | 0 | 0 | 0 | 0 | 0 | 0 | 0 | 0 | 0 | 0 | 0 | 0 | 5.5 | 0 | 0 | 0 | 0 | 0 | 0 | 2.8 | 0 | 0 | 275.6 | 0 | 0 | 0 | 0 | 0 | 1.5%w | 0 | 0 | 0 | 0 | 0 | 0 | 0 | 0 | 0 | 0 | 0 | 0 | 0 | 0 | 0 | 0 | Krupp F2000 | 0.8 | Collin | injection huile | 99999 | z6 | 99999 | 165 | 170 | 175 | 180 | 185 | 190 | 200 | 200 | 200 | 99999 | 99999 | 200 | 200 | 200 | 99999 | 99999 | 99999 | 30 | 99999 | 99999 | 99999 | 99999 | 99999 | 99999 | 99999 | 99999 | 99999 | 99999 | 99999 | 99999 | 99999 | 99999 | 99999 | 99999 | 99999 | 99999 | 99999 | 99999 | 99999 | 99999 | 1000 | 99999 | 99999 | 99999 | broyé + granulés | 10.5 | 43 | fines à pas large | 99999 | 99999 | 180 | 12 | 35 | 208 | 99999 | 99999 | 99999 | 99999 | 99999 | 99999 | 99999 | 9999 | 99999 | 56 | 99999 | 0.92 | 6.8 | 394 | 0.6 | 0.8 | 1.1 | 99999 | 2.2 | 99999 | 36 | 99999 | 37 | 99999
QM356 J | 0 | 0 | 0 | 0 | 0 | 0 | 100 | 0 | 40 | 0 | 0 | 0 | 10 | 0 | 0 | 0 | 0 | 0 | 0 | 0 | 0 | 0 | 0 | 0 | 0 | 0 | 0 | 0 | 0 | 0 | 0 | 0 | 0 | 0 | 0 | 0 | 85 | 0 | 0 | 0 | 0 | 20 | 0 | 0 | 0 | 0 | 0 | 0 | 1.5 | 0 | 0 | 0 | 0 | 0 | 0 | 0 | 0 | 0 | 0.41 | 0 | 0 | 0 | 0 | 0 | 0 | 0 | 0 | 0 | 0 | 3 | 0 | 0 | 0 | 0 | 0 | 0 | 0 | 0 | 0.55 | 0 | 0 | 0 | 0 | 0 | 0.68 | 1.38 | 0.145 | 0 | 0 | 0 | 0 | 0 | 0 | 0 | 0 | 0 | 5.5 | 0 | 0 | 0 | 0 | 0 | 0 | 2.8 | 0 | 0 | 270.965 | 0 | 0 | 0 | 0 | 0 | 1.5%w | 0 | 0 | 0 | 0 | 0 | 0 | 0 | 0 | 0 | 0 | 0 | 0 | 0 | 0 | 0 | 0 | Krupp F2000 | 0.8 | Collin | injection huile | 99999 | z6 | 99999 | 165 | 170 | 175 | 180 | 185 | 190 | 200 | 200 | 200 | 99999 | 99999 | 200 | 200 | 200 | 99999 | 99999 | 99999 | 30 | 99999 | 99999 | 99999 | 99999 | 99999 | 99999 | 99999 | 99999 | 99999 | 99999 | 99999 | 99999 | 99999 | 99999 | 99999 | 99999 | 99999 | 99999 | 52 | 99999 | 99999 | 99999 | 1000 | 99999 | 99999 | 99999 | broyé + granulés | 11 | 59.5 | fines à pas large | 99999 | 99999 | 180 | 15 | 35 | 210 | 99999 | 99999 | 99999 | 99999 | 99999 | 99999 | 99999 | 9999 | 99999 | 60 | 99999 | 0.92 | 7.3 | 385 | 0.7 | 1 | 1.3 | 99999 | 2.5 | 99999 | 35 | 99999 | 39 | 99999
QM357 A | 0 | 0 | 0 | 0 | 0 | 0 | 100 | 0 | 40 | 0 | 0 | 0 | 10 | 0 | 0 | 0 | 0 | 0 | 0 | 0 | 0 | 0 | 0 | 0 | 0 | 0 | 0 | 0 | 0 | 0 | 0 | 0 | 0 | 0 | 0 | 0 | 85 | 0 | 0 | 0 | 0 | 20 | 0 | 0 | 0 | 0 | 0 | 0 | 1.5 | 0 | 0 | 0 | 0.4 | 0 | 0 | 0 | 0 | 0.4 | 0 | 0 | 0 | 0 | 0 | 0 | 0 | 0 | 0 | 0 | 0 | 0 | 0 | 0 | 0 | 0 | 0 | 0 | 0 | 0 | 0 | 0 | 0 | 0 | 0 | 0 | 0 | 0 | 0 | 0 | 0 | 0 | 0 | 0 | 0 | 0 | 0 | 0 | 5.5 | 0 | 0 | 0 | 0 | 0 | 0 | 2.8 | 0 | 0 | 265.6 | 0 | 0 | 0 | 0 | 0 | 1.5%w | 0 | 0 | 0 | 0 | 0 | 0 | 0 | 0 | 0 | 0 | 0 | 0 | 0 | 0 | 0 | 0 | Krupp F2000 | 0.8 | Collin | injection huile | 99999 | z6 | 99999 | 165 | 170 | 175 | 180 | 185 | 190 | 200 | 200 | 200 | 99999 | 99999 | 200 | 200 | 200 | 99999 | 99999 | 99999 | 30 | 99999 | 99999 | 99999 | 99999 | 99999 | 99999 | 99999 | 99999 | 99999 | 99999 | 99999 | 99999 | 99999 | 99999 | 99999 | 99999 | 99999 | 99999 | 54 | 99999 | 99999 | 99999 | 1000 | 99999 | 99999 | 99999 | broyé + granulés | 10 | 99999 | fines à pas large | 99999 | 99999 | 180 | 14 | 37 | 210 | Injection | 99999 | 99999 | 99999 | 99999 | 99999 | 99999 | 9999 | 99999 | 62 | 99999 | 99999 | 7.5 | 409 | 0.6 | 0.9 | 1.2 | 99999 | 2.4 | 99999 | 34 | 99999 | 36 | 99999
QM357 A extrudé | 0 | 0 | 0 | 0 | 0 | 0 | 100 | 0 | 40 | 0 | 0 | 0 | 10 | 0 | 0 | 0 | 0 | 0 | 0 | 0 | 0 | 0 | 0 | 0 | 0 | 0 | 0 | 0 | 0 | 0 | 0 | 0 | 0 | 0 | 0 | 0 | 85 | 0 | 0 | 0 | 0 | 20 | 0 | 0 | 0 | 0 | 0 | 0 | 1.5 | 0 | 0 | 0 | 0.4 | 0 | 0 | 0 | 0 | 0.4 | 0 | 0 | 0 | 0 | 0 | 0 | 0 | 0 | 0 | 0 | 0 | 0 | 0 | 0 | 0 | 0 | 0 | 0 | 0 | 0 | 0 | 0 | 0 | 0 | 0 | 0 | 0 | 0 | 0 | 0 | 0 | 0 | 0 | 0 | 0 | 0 | 0 | 0 | 5.5 | 0 | 0 | 0 | 0 | 0 | 0 | 2.8 | 0 | 0 | 265.6 | 0 | 0 | 0 | 0 | 0 | 1.5%w | 0 | 0 | 0 | 0 | 0 | 0 | 0 | 0 | 0 | 0 | 0 | 0 | 0 | 0 | 0 | 0 | Krupp F2000 | 0.8 | Collin | injection huile | 99999 | z6 | 99999 | 165 | 170 | 175 | 180 | 185 | 190 | 200 | 200 | 200 | 99999 | 99999 | 200 | 200 | 200 | 99999 | 99999 | 99999 | 30 | 99999 | 99999 | 99999 | 99999 | 99999 | 99999 | 99999 | 99999 | 99999 | 99999 | 99999 | 99999 | 99999 | 99999 | 99999 | 99999 | 99999 | 99999 | 54 | 99999 | 99999 | 99999 | 1000 | 99999 | 99999 | 99999 | broyé + granulés | 10 | 99999 | fines à pas large | 99999 | 99999 | 180 | 14 | 37 | 210 | Teach Line | 99999 | 99999 | 99999 | 99999 | 99999 | 99999 | 9999 | 99999 | 99999 | 99999 | 99999 | 7 | 417 | 0.5 | 0.8 | 1.1 | 99999 | 2.2 | 99999 | 38 | 99999 | 42 | 99999
QM357 B | 0 | 0 | 0 | 0 | 0 | 0 | 100 | 0 | 40 | 0 | 0 | 0 | 10 | 0 | 0 | 0 | 0 | 0 | 0 | 0 | 0 | 0 | 0 | 0 | 0 | 0 | 0 | 0 | 0 | 0 | 0 | 0 | 0 | 0 | 0 | 0 | 85 | 0 | 0 | 0 | 0 | 20 | 0 | 0 | 0 | 0 | 0 | 0 | 1.5 | 0 | 0 | 0 | 0.4 | 0 | 0 | 0 | 0 | 0.4 | 0 | 0 | 0 | 0 | 0 | 0 | 0 | 0 | 0 | 0 | 0 | 0 | 0 | 0 | 0 | 0 | 0 | 0 | 0 | 0 | 0 | 0 | 0 | 0 | 0 | 0 | 0 | 0 | 0 | 0 | 0 | 0 | 0 | 0 | 0 | 0 | 0 | 0 | 5.5 | 0 | 0 | 0 | 0 | 0 | 0 | 2.8 | 0 | 0 | 265.6 | 0 | 0 | 0 | 0 | 0 | 1.5%w | 0 | 0 | 0 | 0 | 0 | 0 | 0 | 0 | 0 | 0 | 0 | 0 | 0 | 0 | 0 | 0 | Krupp F2000 | 0.8 | Collin | injection huile | 99999 | z6 | 99999 | 165 | 170 | 175 | 180 | 185 | 190 | 200 | 200 | 200 | 99999 | 99999 | 200 | 200 | 200 | 99999 | 99999 | 99999 | 30 | 99999 | 99999 | 99999 | 99999 | 99999 | 99999 | 99999 | 99999 | 99999 | 99999 | 99999 | 99999 | 99999 | 99999 | 99999 | 99999 | 99999 | 99999 | 99999 | 99999 | 99999 | 99999 | 1000 | 99999 | 99999 | 99999 | broyé + granulés | 10 | 99999 | fines à pas large | 99999 | 99999 | 180 | 12.5 | 59 | 212 | Injection | 99999 | 99999 | 99999 | 99999 | 99999 | 99999 | 9999 | 99999 | 59 | 99999 | 99999 | 5.2 | 282 | 0.6 | 0.9 | 1.2 | 99999 | 2.5 | 99999 | 32 | 99999 | 36 | 99999
QM357 C | 0 | 0 | 0 | 0 | 0 | 0 | 100 | 0 | 40 | 0 | 0 | 0 | 10 | 0 | 0 | 0 | 0 | 0 | 0 | 0 | 0 | 0 | 0 | 0 | 0 | 0 | 0 | 0 | 0 | 0 | 0 | 0 | 0 | 0 | 0 | 0 | 85 | 0 | 0 | 0 | 0 | 20 | 0 | 0 | 0 | 0 | 0 | 0 | 1.5 | 0 | 0 | 0 | 0.4 | 0 | 0 | 0 | 0 | 0.4 | 0 | 0 | 0 | 0 | 0 | 0 | 0 | 0 | 0 | 0 | 0 | 0 | 0 | 0 | 0 | 0 | 0 | 0 | 0 | 0 | 0 | 0 | 0 | 0 | 0 | 0 | 0 | 0 | 0 | 0 | 0 | 0 | 0 | 0 | 0 | 0 | 0 | 0 | 5.5 | 0 | 0 | 0 | 0 | 0 | 0 | 2.8 | 0 | 0 | 265.6 | 0 | 0 | 0 | 0 | 0 | 1.5%w | 0 | 0 | 0 | 0 | 0 | 0 | 0 | 0 | 0 | 0 | 0 | 0 | 0 | 0 | 0 | 0 | Krupp F2000 | 0.8 | Collin | injection huile | 99999 | z6 | 99999 | 165 | 170 | 175 | 180 | 185 | 190 | 200 | 200 | 200 | 99999 | 99999 | 200 | 200 | 200 | 99999 | 99999 | 99999 | 30 | 99999 | 99999 | 99999 | 99999 | 99999 | 99999 | 99999 | 99999 | 99999 | 99999 | 99999 | 99999 | 99999 | 99999 | 99999 | 99999 | 99999 | 99999 | 99999 | 99999 | 99999 | 99999 | 1000 | 99999 | 99999 | 99999 | broyé + granulés | 10 | 99999 | fines à pas large | 99999 | 99999 | 180 | 12 | 58 | 213 | Injection | 99999 | 99999 | 99999 | 99999 | 99999 | 99999 | 9999 | 99999 | 59 | 99999 | 99999 | 5.4 | 281 | 0.7 | 0.9 | 1.2 | 99999 | 2.6 | 99999 | 31 | 99999 | 34 | 99999
QM357 D | 0 | 0 | 0 | 0 | 0 | 0 | 100 | 0 | 40 | 0 | 0 | 0 | 10 | 0 | 0 | 0 | 0 | 0 | 0 | 0 | 0 | 0 | 0 | 0 | 0 | 0 | 0 | 0 | 0 | 0 | 0 | 0 | 0 | 0 | 0 | 0 | 85 | 0 | 0 | 0 | 0 | 20 | 0 | 0 | 0 | 0 | 0 | 0 | 1.5 | 0 | 0 | 0 | 0.4 | 0 | 0 | 0 | 0 | 0.4 | 0 | 0 | 0 | 0 | 0 | 0 | 0 | 0 | 0 | 0 | 0 | 0 | 0 | 0 | 0 | 0 | 0 | 0 | 0 | 0 | 0 | 0 | 0 | 0 | 0 | 0 | 0 | 0 | 0 | 0 | 0 | 0 | 0 | 0 | 0 | 0 | 0 | 0 | 5.5 | 0 | 0 | 0 | 0 | 0 | 0 | 2.8 | 0 | 0 | 265.6 | 0 | 0 | 0 | 0 | 0 | 1.5%w | 0 | 0 | 0 | 0 | 0 | 0 | 0 | 0 | 0 | 0 | 0 | 0 | 0 | 0 | 0 | 0 | Krupp F2000 | 0.8 | Collin | injection huile | 99999 | z6 | 99999 | 165 | 170 | 175 | 180 | 185 | 190 | 200 | 200 | 200 | 99999 | 99999 | 200 | 200 | 200 | 99999 | 99999 | 99999 | 30 | 99999 | 99999 | 99999 | 99999 | 99999 | 99999 | 99999 | 99999 | 99999 | 99999 | 99999 | 99999 | 99999 | 99999 | 99999 | 99999 | 99999 | 99999 | 53 | 99999 | 99999 | 99999 | 1000 | 99999 | 99999 | 99999 | broyé + granulés | 10 | 99999 | fines à pas large | 99999 | 99999 | 180 | 14.5 | 44 | 210 | Injection | 99999 | 99999 | 99999 | 99999 | 99999 | 99999 | 9999 | 99999 | 63 | 99999 | 99999 | 7.7 | 369 | 0.7 | 1 | 1.3 | 99999 | 2.7 | 99999 | 32 | 99999 | 34 | 99999
QM357 E | 0 | 0 | 0 | 0 | 0 | 0 | 100 | 0 | 40 | 0 | 0 | 0 | 10 | 0 | 0 | 0 | 0 | 0 | 0 | 0 | 0 | 0 | 0 | 0 | 0 | 0 | 0 | 0 | 0 | 0 | 0 | 0 | 0 | 0 | 0 | 0 | 85 | 0 | 0 | 0 | 0 | 20 | 0 | 0 | 0 | 0 | 0 | 0 | 1.5 | 0 | 0 | 0 | 0.4 | 0 | 0 | 0 | 0 | 0.4 | 0 | 0 | 0 | 0 | 0 | 0 | 0 | 0 | 0 | 0 | 0 | 0 | 0 | 0 | 0 | 0 | 0 | 0 | 0 | 0 | 0 | 0 | 0 | 0 | 0 | 0 | 0 | 0 | 0 | 0 | 0 | 0 | 0 | 0 | 0 | 0 | 0 | 0 | 5.5 | 0 | 0 | 0 | 0 | 0 | 0 | 2.8 | 0 | 0 | 265.6 | 0 | 0 | 0 | 0 | 0 | 1.5%w | 0 | 0 | 0 | 0 | 0 | 0 | 0 | 0 | 0 | 0 | 0 | 0 | 0 | 0 | 0 | 0 | Krupp F2000 | 0.8 | Collin | injection huile | 99999 | z6 | 99999 | 165 | 170 | 175 | 180 | 185 | 190 | 200 | 200 | 200 | 99999 | 99999 | 200 | 200 | 200 | 99999 | 99999 | 99999 | 30 | 99999 | 99999 | 99999 | 99999 | 99999 | 99999 | 99999 | 99999 | 99999 | 99999 | 99999 | 99999 | 99999 | 99999 | 99999 | 99999 | 99999 | 99999 | 99999 | 99999 | 99999 | 99999 | 1000 | 99999 | 99999 | 99999 | broyé + granulés | 10 | 99999 | fines à pas large | 99999 | 99999 | 180 | 12 | 54 | 212 | Injection | 99999 | 99999 | 99999 | 99999 | 99999 | 99999 | 9999 | 99999 | 61 | 99999 | 99999 | 6.1 | 310 | 0.6 | 0.9 | 1.2 | 99999 | 2.7 | 99999 | 29 | 99999 | 33 | 99999
QM 357 F | 0 | 0 | 0 | 0 | 0 | 0 | 100 | 0 | 40 | 0 | 0 | 0 | 10 | 0 | 0 | 0 | 0 | 0 | 0 | 0 | 0 | 0 | 0 | 0 | 0 | 0 | 0 | 0 | 0 | 0 | 0 | 0 | 0 | 0 | 0 | 0 | 85 | 0 | 0 | 0 | 0 | 20 | 0 | 0 | 0 | 0 | 0 | 0 | 1.5 | 0 | 0 | 0 | 0.4 | 0 | 0 | 0 | 0 | 0.4 | 0 | 0 | 0 | 0 | 0 | 0 | 0 | 0 | 0 | 0 | 0 | 0 | 0 | 0 | 0 | 0 | 0 | 0 | 0 | 0 | 0 | 0 | 0 | 0 | 0 | 0 | 0 | 0 | 0 | 0 | 0 | 0 | 0 | 0 | 0 | 0 | 0 | 0 | 5.5 | 0 | 0 | 0 | 0 | 0 | 0 | 2.8 | 0 | 0 | 265.6 | 0 | 0 | 0 | 0 | 0 | 1.5%w | 0 | 0 | 0 | 0 | 0 | 0 | 0 | 0 | 0 | 0 | 0 | 0 | 0 | 0 | 0 | 0 | Krupp F2000 | 0.8 | Collin | injection huile | 99999 | z6 | 99999 | 165 | 170 | 175 | 180 | 185 | 190 | 200 | 200 | 200 | 99999 | 99999 | 200 | 200 | 200 | 99999 | 99999 | 99999 | 30 | 99999 | 99999 | 99999 | 99999 | 99999 | 99999 | 99999 | 99999 | 99999 | 99999 | 99999 | 99999 | 99999 | 99999 | 99999 | 99999 | 99999 | 99999 | 52 | 99999 | 99999 | 99999 | 1000 | 99999 | 99999 | 99999 | broyé + granulés | 10 | 99999 | fines à pas large | 99999 | 99999 | 180 | 14 | 46 | 209 | Injection | 99999 | 99999 | 99999 | 99999 | 99999 | 99999 | 9999 | 99999 | 63 | 99999 | 99999 | 7 | 356 | 0.6 | 0.9 | 1.3 | 99999 | 2.6 | 99999 | 28 | 99999 | 33 | 99999
QM 357 F extrudé | 0 | 0 | 0 | 0 | 0 | 0 | 100 | 0 | 40 | 0 | 0 | 0 | 10 | 0 | 0 | 0 | 0 | 0 | 0 | 0 | 0 | 0 | 0 | 0 | 0 | 0 | 0 | 0 | 0 | 0 | 0 | 0 | 0 | 0 | 0 | 0 | 85 | 0 | 0 | 0 | 0 | 20 | 0 | 0 | 0 | 0 | 0 | 0 | 1.5 | 0 | 0 | 0 | 0.4 | 0 | 0 | 0 | 0 | 0.4 | 0 | 0 | 0 | 0 | 0 | 0 | 0 | 0 | 0 | 0 | 0 | 0 | 0 | 0 | 0 | 0 | 0 | 0 | 0 | 0 | 0 | 0 | 0 | 0 | 0 | 0 | 0 | 0 | 0 | 0 | 0 | 0 | 0 | 0 | 0 | 0 | 0 | 0 | 5.5 | 0 | 0 | 0 | 0 | 0 | 0 | 2.8 | 0 | 0 | 265.6 | 0 | 0 | 0 | 0 | 0 | 1.5%w | 0 | 0 | 0 | 0 | 0 | 0 | 0 | 0 | 0 | 0 | 0 | 0 | 0 | 0 | 0 | 0 | Krupp F2000 | 0.8 | Collin | injection huile | 99999 | z6 | 99999 | 165 | 170 | 175 | 180 | 185 | 190 | 200 | 200 | 200 | 99999 | 99999 | 200 | 200 | 200 | 99999 | 99999 | 99999 | 30 | 99999 | 99999 | 99999 | 99999 | 99999 | 99999 | 99999 | 99999 | 99999 | 99999 | 99999 | 99999 | 99999 | 99999 | 99999 | 99999 | 99999 | 99999 | 52 | 99999 | 99999 | 99999 | 1000 | 99999 | 99999 | 99999 | broyé + granulés | 10 | 99999 | fines à pas large | 99999 | 99999 | 180 | 14 | 46 | 209 | Teach Line | 99999 | 99999 | 99999 | 99999 | 99999 | 99999 | 9999 | 99999 | 99999 | 99999 | 99999 | 6.6 | 373 | 0.5 | 0.8 | 1.1 | 99999 | 2.3 | 99999 | 37 | 99999 | 40 | 99999
QM358 A | 0 | 0 | 0 | 0 | 0 | 0 | 100 | 0 | 40 | 0 | 0 | 0 | 10 | 0 | 0 | 0 | 0 | 0 | 0 | 0 | 0 | 0 | 0 | 0 | 0 | 0 | 0 | 0 | 0 | 0 | 0 | 0 | 0 | 0 | 0 | 0 | 85 | 0 | 0 | 0 | 0 | 20 | 0 | 0 | 0 | 0 | 0 | 0 | 1.5 | 0 | 0 | 0 | 0.4 | 0 | 0 | 0 | 0 | 0 | 0.4 | 0 | 0 | 0 | 0 | 0 | 0 | 0 | 0 | 0 | 0 | 0 | 0 | 0 | 0 | 0 | 0 | 0 | 0 | 0 | 0 | 0 | 0 | 0 | 0 | 0 | 0 | 0 | 0 | 0 | 0 | 0 | 0 | 0 | 0 | 0 | 0 | 0 | 5.5 | 0 | 0 | 0 | 0 | 0 | 0 | 2.8 | 0 | 0 | 265.6 | 0 | 0 | 0 | 0 | 0 | 1.5%w | 0 | 0 | 0 | 0 | 0 | 0 | 0 | 0 | 0 | 0 | 0 | 0 | 0 | 0 | 0 | 0 | Krupp F2000 | 0.8 | Collin | injection huile | 99999 | z6 | 99999 | 165 | 170 | 175 | 180 | 185 | 190 | 200 | 200 | 200 | 99999 | 99999 | 200 | 200 | 200 | 99999 | 99999 | 99999 | 30 | 99999 | 99999 | 99999 | 99999 | 99999 | 99999 | 99999 | 99999 | 99999 | 99999 | 99999 | 99999 | 99999 | 99999 | 99999 | 99999 | 99999 | 99999 | 54 | 99999 | 99999 | 99999 | 1000 | 99999 | 99999 | 99999 | broyé + granulés | 10 | 99999 | fines à pas large | 99999 | 99999 | 180 | 14 | 34 | 210 | Teach Line | 99999 | 99999 | 99999 | 99999 | 99999 | 99999 | 9999 | 99999 | 61 | 99999 | 0.91 | 7 | 377 | 0.5 | 0.8 | 1.1 | 99999 | 2.4 | 99999 | 33 | 99999 | 38 | 99999
QM358 B | 0 | 0 | 0 | 0 | 0 | 0 | 100 | 0 | 40 | 0 | 0 | 0 | 10 | 0 | 0 | 0 | 0 | 0 | 0 | 0 | 0 | 0 | 0 | 0 | 0 | 0 | 0 | 0 | 0 | 0 | 0 | 0 | 0 | 0 | 0 | 0 | 85 | 0 | 0 | 0 | 0 | 40 | 0 | 0 | 0 | 0 | 0 | 0 | 1.5 | 0 | 0 | 0 | 0.4 | 0 | 0 | 0 | 0 | 0 | 0.4 | 0 | 0 | 0 | 0 | 0 | 0 | 0 | 0 | 0 | 0 | 0 | 0 | 0 | 0 | 0 | 0 | 0 | 0 | 0 | 0 | 0 | 0 | 0 | 0 | 0 | 0 | 0 | 0 | 0 | 0 | 0 | 0 | 0 | 0 | 0 | 0 | 0 | 5.5 | 0 | 0 | 0 | 0 | 0 | 0 | 2.8 | 0 | 0 | 285.6 | 0 | 0 | 0 | 0 | 0 | 1.5%w | 0 | 0 | 0 | 0 | 0 | 0 | 0 | 0 | 0 | 0 | 0 | 0 | 0 | 0 | 0 | 0 | Krupp F2000 | 0.8 | Collin | injection huile | 99999 | z6 | 99999 | 165 | 170 | 175 | 180 | 185 | 190 | 200 | 200 | 200 | 99999 | 99999 | 200 | 200 | 200 | 99999 | 99999 | 99999 | 30 | 99999 | 99999 | 99999 | 99999 | 99999 | 99999 | 99999 | 99999 | 99999 | 99999 | 99999 | 99999 | 99999 | 99999 | 99999 | 99999 | 99999 | 99999 | 53 | 99999 | 99999 | 99999 | 1000 | 99999 | 99999 | 99999 | broyé + granulés | 10 | 99999 | fines à pas large | 99999 | 99999 | 180 | 15.5 | 42 | 211 | Teach Line | 99999 | 99999 | 99999 | 99999 | 99999 | 99999 | 9999 | 99999 | 64 | 99999 | 0.95 | 8.7 | 374 | 0.6 | 0.9 | 1.3 | 99999 | 2.8 | 99999 | 40 | 99999 | 38 | 99999
QM358 C | 0 | 0 | 0 | 0 | 0 | 0 | 100 | 0 | 40 | 0 | 0 | 0 | 10 | 0 | 0 | 0 | 0 | 0 | 0 | 0 | 0 | 0 | 0 | 0 | 0 | 0 | 0 | 0 | 0 | 0 | 0 | 0 | 0 | 0 | 0 | 0 | 85 | 0 | 0 | 0 | 0 | 0 | 0 | 20 | 0 | 0 | 0 | 0 | 1.5 | 0 | 0 | 0 | 0.4 | 0 | 0 | 0 | 0 | 0 | 0.4 | 0 | 0 | 0 | 0 | 0 | 0 | 0 | 0 | 0 | 0 | 0 | 0 | 0 | 0 | 0 | 0 | 0 | 0 | 0 | 0 | 0 | 0 | 0 | 0 | 0 | 0 | 0 | 0 | 0 | 0 | 0 | 0 | 0 | 0 | 0 | 0 | 0 | 5.5 | 0 | 0 | 0 | 0 | 0 | 0 | 2.8 | 0 | 0 | 265.6 | 0 | 0 | 0 | 0 | 0 | 1.5%w | 0 | 0 | 0 | 0 | 0 | 0 | 0 | 0 | 0 | 0 | 0 | 0 | 0 | 0 | 0 | 0 | Krupp F2000 | 0.8 | Collin | injection huile | 99999 | z6 | 99999 | 165 | 170 | 175 | 180 | 185 | 190 | 200 | 200 | 200 | 99999 | 99999 | 200 | 200 | 200 | 99999 | 99999 | 99999 | 30 | 99999 | 99999 | 99999 | 99999 | 99999 | 99999 | 99999 | 99999 | 99999 | 99999 | 99999 | 99999 | 99999 | 99999 | 99999 | 99999 | 99999 | 99999 | 52 | 99999 | 99999 | 99999 | 1000 | 99999 | 99999 | 99999 | broyé + granulés | 10 | 99999 | fines à pas large | 99999 | 99999 | 180 | 14 | 39 | 210 | Teach Line | 99999 | 99999 | 99999 | 99999 | 99999 | 99999 | 9999 | 99999 | 59 | 99999 | 0.92 | 5.8 | 333 | 0.5 | 0.7 | 1.1 | 99999 | 2.3 | 99999 | 33 | 99999 | 37 | 99999
QM358 D | 0 | 0 | 0 | 0 | 0 | 0 | 100 | 0 | 40 | 0 | 0 | 0 | 10 | 0 | 0 | 0 | 0 | 0 | 0 | 0 | 0 | 0 | 0 | 0 | 0 | 0 | 0 | 0 | 0 | 0 | 0 | 0 | 0 | 0 | 0 | 0 | 85 | 0 | 0 | 0 | 0 | 0 | 0 | 0 | 20 | 0 | 0 | 0 | 1.5 | 0 | 0 | 0 | 0.4 | 0 | 0 | 0 | 0 | 0 | 0.4 | 0 | 0 | 0 | 0 | 0 | 0 | 0 | 0 | 0 | 0 | 0 | 0 | 0 | 0 | 0 | 0 | 0 | 0 | 0 | 0 | 0 | 0 | 0 | 0 | 0 | 0 | 0 | 0 | 0 | 0 | 0 | 0 | 0 | 0 | 0 | 0 | 0 | 5.5 | 0 | 0 | 0 | 0 | 0 | 0 | 2.8 | 0 | 0 | 265.6 | 0 | 0 | 0 | 0 | 0 | 1.5%w | 0 | 0 | 0 | 0 | 0 | 0 | 0 | 0 | 0 | 0 | 0 | 0 | 0 | 0 | 0 | 0 | Krupp F2000 | 0.8 | Collin | injection huile | 99999 | z6 | 99999 | 165 | 170 | 175 | 180 | 185 | 190 | 200 | 200 | 200 | 99999 | 99999 | 200 | 200 | 200 | 99999 | 99999 | 99999 | 30 | 99999 | 99999 | 99999 | 99999 | 99999 | 99999 | 99999 | 99999 | 99999 | 99999 | 99999 | 99999 | 99999 | 99999 | 99999 | 99999 | 99999 | 99999 | 99999 | 99999 | 99999 | 99999 | 1000 | 99999 | 99999 | 99999 | broyé + granulés | 10 | 99999 | fines à pas large | 99999 | 99999 | 180 | 13.5 | 37 | 209 | Teach Line | 99999 | 99999 | 99999 | 99999 | 99999 | 99999 | 9999 | 99999 | 59 | 99999 | 0.92 | 6.6 | 364 | 0.5 | 0.7 | 1.1 | 99999 | 2.2 | 99999 | 33 | 99999 | 36 | 99999
QM358 E | 0 | 0 | 0 | 0 | 0 | 0 | 100 | 0 | 40 | 0 | 0 | 0 | 10 | 0 | 0 | 0 | 0 | 0 | 0 | 0 | 0 | 0 | 0 | 0 | 0 | 0 | 0 | 0 | 0 | 0 | 0 | 0 | 0 | 0 | 0 | 0 | 85 | 0 | 0 | 0 | 0 | 0 | 0 | 0 | 0 | 20 | 0 | 0 | 1.5 | 0 | 0 | 0 | 0.4 | 0 | 0 | 0 | 0 | 0 | 0.4 | 0 | 0 | 0 | 0 | 0 | 0 | 0 | 0 | 0 | 0 | 0 | 0 | 0 | 0 | 0 | 0 | 0 | 0 | 0 | 0 | 0 | 0 | 0 | 0 | 0 | 0 | 0 | 0 | 0 | 0 | 0 | 0 | 0 | 0 | 0 | 0 | 0 | 5.5 | 0 | 0 | 0 | 0 | 0 | 0 | 2.8 | 0 | 0 | 265.6 | 0 | 0 | 0 | 0 | 0 | 1.5%w | 0 | 0 | 0 | 0 | 0 | 0 | 0 | 0 | 0 | 0 | 0 | 0 | 0 | 0 | 0 | 0 | Krupp F2000 | 0.8 | Collin | injection huile | 99999 | z6 | 99999 | 165 | 170 | 175 | 180 | 185 | 190 | 200 | 200 | 200 | 99999 | 99999 | 200 | 200 | 200 | 99999 | 99999 | 99999 | 30 | 99999 | 99999 | 99999 | 99999 | 99999 | 99999 | 99999 | 99999 | 99999 | 99999 | 99999 | 99999 | 99999 | 99999 | 99999 | 99999 | 99999 | 99999 | 99999 | 99999 | 99999 | 99999 | 1000 | 99999 | 99999 | 99999 | broyé + granulés | 10 | 99999 | fines à pas large | 99999 | 99999 | 180 | 13 | 33 | 209 | Teach Line | 99999 | 99999 | 99999 | 99999 | 99999 | 99999 | 9999 | 99999 | 60 | 99999 | 0.92 | 6.7 | 364 | 0.5 | 0.8 | 1.1 | 99999 | 2.3 | 99999 | 33 | 99999 | 37 | 99999
QM 358 F | 0 | 0 | 0 | 0 | 0 | 0 | 100 | 0 | 40 | 0 | 0 | 0 | 10 | 0 | 0 | 0 | 0 | 0 | 0 | 0 | 0 | 0 | 0 | 0 | 0 | 0 | 0 | 0 | 0 | 0 | 0 | 0 | 0 | 0 | 0 | 0 | 85 | 0 | 0 | 0 | 0 | 20 | 0 | 0 | 0 | 0 | 0 | 0 | 1.5 | 0 | 0 | 0 | 0.4 | 0 | 0 | 0 | 0 | 0.4 | 0 | 0 | 0 | 0 | 0 | 0 | 0 | 0 | 0 | 0 | 0 | 0 | 0 | 0 | 0 | 0 | 0 | 0 | 0 | 0 | 0 | 0 | 0 | 0 | 0 | 0 | 0 | 0 | 0 | 0 | 0 | 0 | 0 | 0 | 0 | 0 | 0 | 0 | 2.5 | 0 | 0 | 0 | 0 | 0 | 0 | 0 | 0 | 0 | 259.8 | 0 | 0 | 0 | 0 | 0 | 1.5%w | 0 | 0 | 0 | 0 | 0 | 0 | 0 | 0 | 0 | 0 | 0 | 0 | 0 | 0 | 0 | 0 | Krupp F2000 | 0.8 | Collin | injection huile | 99999 | z6 | 99999 | 165 | 170 | 175 | 180 | 185 | 190 | 200 | 200 | 200 | 99999 | 99999 | 200 | 200 | 200 | 99999 | 99999 | 99999 | 30 | 99999 | 99999 | 99999 | 99999 | 99999 | 99999 | 99999 | 99999 | 99999 | 99999 | 99999 | 99999 | 99999 | 99999 | 99999 | 99999 | 99999 | 99999 | 99999 | 99999 | 99999 | 99999 | 1000 | 99999 | 99999 | 99999 | broyé + granulés | 8 | 99999 | fines à pas large | 99999 | 99999 | 180 | 12.5 | 31 | 209 | Teach Line | 99999 | 99999 | 99999 | 99999 | 99999 | 99999 | 9999 | 99999 | 54 | 99999 | 0.91 | 5.6 | 510 | 0.4 | 0.7 | 0.9 | 99999 | 1.8 | 99999 | 46 | 99999 | 49 | 99999
QM 358 G | 0 | 0 | 0 | 0 | 0 | 0 | 100 | 0 | 40 | 0 | 0 | 0 | 10 | 0 | 0 | 0 | 0 | 0 | 0 | 0 | 0 | 0 | 0 | 0 | 0 | 0 | 0 | 0 | 0 | 0 | 0 | 0 | 0 | 0 | 0 | 0 | 85 | 0 | 0 | 0 | 0 | 20 | 0 | 0 | 0 | 0 | 0 | 0 | 1.5 | 0 | 0 | 0 | 0.4 | 0 | 0 | 0 | 0 | 0.4 | 0 | 0 | 0 | 0 | 0 | 0 | 0 | 0 | 0 | 0 | 0 | 0 | 0 | 0 | 0 | 0 | 0 | 0 | 0 | 0 | 0 | 0 | 0 | 0 | 0 | 0 | 0 | 0 | 0 | 0 | 0 | 0 | 0 | 0 | 0 | 0 | 0 | 0 | 2.5 | 0 | 0 | 0 | 0 | 0 | 0 | 0 | 0 | 0 | 259.8 | 0 | 0 | 0 | 0 | 0 | 1.5%w | 0 | 0 | 0 | 0 | 0 | 0 | 0 | 0 | 0 | 0 | 0 | 0 | 0 | 0 | 0 | 0 | Krupp F2000 | 0.8 | Collin | injection huile | 99999 | z7 | 99999 | 165 | 170 | 175 | 180 | 185 | 190 | 200 | 200 | 200 | 99999 | 99999 | 200 | 200 | 200 | 99999 | 99999 | 99999 | 30 | 99999 | 99999 | 99999 | 99999 | 99999 | 99999 | 99999 | 99999 | 99999 | 99999 | 99999 | 99999 | 99999 | 99999 | 99999 | 99999 | 99999 | 99999 | 99999 | 99999 | 99999 | 99999 | 1000 | 99999 | 99999 | 99999 | broyé + granulés | 8 | 99999 | fines à pas large | 99999 | 99999 | 180 | 12 | 36 | 209 | Teach Line | 99999 | 99999 | 99999 | 99999 | 99999 | 99999 | 9999 | 99999 | 49 | 99999 | 0.91 | 4.7 | 554 | 0.4 | 0.6 | 0.8 | 99999 | 1.5 | 99999 | 56 | 99999 | 54 | 99999
QM 358 H | 0 | 0 | 0 | 0 | 0 | 0 | 100 | 0 | 40 | 0 | 0 | 0 | 10 | 0 | 0 | 0 | 0 | 0 | 0 | 0 | 0 | 0 | 0 | 0 | 0 | 0 | 0 | 0 | 0 | 0 | 0 | 0 | 0 | 0 | 0 | 0 | 85 | 0 | 0 | 0 | 0 | 20 | 0 | 0 | 0 | 0 | 0 | 0 | 1.5 | 0 | 0 | 0 | 0.4 | 0 | 0 | 0 | 0 | 0.4 | 0 | 0 | 0 | 0 | 0 | 0 | 0 | 0 | 0 | 0 | 0 | 0 | 0 | 0 | 0 | 0 | 0 | 0 | 0 | 0 | 0 | 0 | 0 | 0 | 0 | 0 | 0 | 0 | 0 | 0 | 0 | 0 | 0 | 0 | 0 | 0 | 0 | 0 | 2.5 | 0 | 0 | 0 | 0 | 0 | 0 | 0 | 0 | 0 | 259.8 | 0 | 0 | 0 | 0 | 0 | 1.5%w | 0 | 0 | 0 | 0 | 0 | 0 | 0 | 0 | 0 | 0 | 0 | 0 | 0 | 0 | 0 | 0 | Krupp F2000 | 0.8 | Collin | injection huile | 99999 | z8 | 99999 | 165 | 170 | 175 | 180 | 185 | 190 | 200 | 200 | 200 | 99999 | 99999 | 200 | 200 | 200 | 99999 | 99999 | 99999 | 30 | 99999 | 99999 | 99999 | 99999 | 99999 | 99999 | 99999 | 99999 | 99999 | 99999 | 99999 | 99999 | 99999 | 99999 | 99999 | 99999 | 99999 | 99999 | 99999 | 99999 | 99999 | 99999 | 1000 | 99999 | 99999 | 99999 | broyé + granulés | 8 | 99999 | fines à pas large | 99999 | 99999 | 180 | 11.5 | 36 | 209 | Teach Line | 99999 | 99999 | 99999 | 99999 | 99999 | 99999 | 9999 | 99999 | 51 | 99999 | 0.91 | 5 | 540 | 0.4 | 0.6 | 0.8 | 99999 | 1.6 | 99999 | 42 | 99999 | 49 | 99999
QM 358 I | 0 | 0 | 0 | 0 | 0 | 0 | 100 | 0 | 40 | 0 | 0 | 0 | 10 | 0 | 0 | 0 | 0 | 0 | 0 | 0 | 0 | 0 | 0 | 0 | 0 | 0 | 0 | 0 | 0 | 0 | 0 | 0 | 0 | 0 | 0 | 0 | 85 | 0 | 0 | 0 | 0 | 20 | 0 | 0 | 0 | 0 | 0 | 0 | 1.5 | 0 | 0 | 0 | 0.4 | 0 | 0 | 0 | 0 | 0.4 | 0 | 0 | 0 | 0 | 0 | 0 | 0 | 0 | 0 | 0 | 0 | 0 | 0 | 0 | 0 | 0 | 0 | 0 | 0 | 0 | 0 | 0 | 0 | 0 | 0 | 0 | 0 | 0 | 0 | 0 | 0 | 0 | 0 | 0 | 0 | 0 | 0 | 0 | 2.5 | 0 | 0 | 0 | 0 | 0 | 0 | 0 | 0 | 0 | 259.8 | 0 | 0 | 0 | 0 | 0 | 1.5%w | 0 | 0 | 0 | 0 | 0 | 0 | 0 | 0 | 0 | 0 | 0 | 0 | 0 | 0 | 0 | 0 | Krupp F2000 | 0.8 | Collin | injection huile | 99999 | z9 | 99999 | 165 | 170 | 175 | 180 | 185 | 190 | 200 | 200 | 200 | 99999 | 99999 | 200 | 200 | 200 | 99999 | 99999 | 99999 | 30 | 99999 | 99999 | 99999 | 99999 | 99999 | 99999 | 99999 | 99999 | 99999 | 99999 | 99999 | 99999 | 99999 | 99999 | 99999 | 99999 | 99999 | 99999 | 99999 | 99999 | 99999 | 99999 | 1000 | 99999 | 99999 | 99999 | broyé + granulés | 8 | 99999 | fines à pas large | 99999 | 99999 | 180 | 11.5 | 33 | 209 | Teach Line | 99999 | 99999 | 99999 | 99999 | 99999 | 99999 | 9999 | 99999 | 55 | 99999 | 0.91 | 5.5 | 501 | 0.4 | 0.7 | 1 | 99999 | 1.8 | 99999 | 48 | 99999 | 50 | 99999
QM 358 J | 0 | 0 | 0 | 0 | 0 | 0 | 100 | 0 | 40 | 0 | 0 | 0 | 10 | 0 | 0 | 0 | 0 | 0 | 0 | 0 | 0 | 0 | 0 | 0 | 0 | 0 | 0 | 0 | 0 | 0 | 0 | 0 | 0 | 0 | 0 | 0 | 85 | 0 | 0 | 0 | 0 | 20 | 0 | 0 | 0 | 0 | 0 | 0 | 1.5 | 0 | 0 | 0 | 0.4 | 0 | 0 | 0 | 0 | 0.4 | 0 | 0 | 0 | 0 | 0 | 0 | 0 | 0 | 0 | 0 | 0 | 0 | 0 | 0 | 0 | 0 | 0 | 0 | 0 | 0 | 0 | 0 | 0 | 0 | 0 | 0 | 0 | 0 | 0 | 0 | 0 | 0 | 0 | 0 | 0 | 0 | 0 | 0 | 2.5 | 0 | 0 | 0 | 0 | 0 | 0 | 0 | 0 | 0 | 259.8 | 0 | 0 | 0 | 0 | 0 | 1.5%w | 0 | 0 | 0 | 0 | 0 | 0 | 0 | 0 | 0 | 0 | 0 | 0 | 0 | 0 | 0 | 0 | Krupp F2000 | 0.8 | Collin | injection huile | 99999 | z10 | 99999 | 165 | 170 | 175 | 180 | 185 | 190 | 200 | 200 | 200 | 99999 | 99999 | 200 | 200 | 200 | 99999 | 99999 | 99999 | 30 | 99999 | 99999 | 99999 | 99999 | 99999 | 99999 | 99999 | 99999 | 99999 | 99999 | 99999 | 99999 | 99999 | 99999 | 99999 | 99999 | 99999 | 99999 | 99999 | 99999 | 99999 | 99999 | 1000 | 99999 | 99999 | 99999 | broyé + granulés | 8 | 99999 | fines à pas large | 99999 | 99999 | 180 | 12.5 | 44 | 209 | Teach Line | 99999 | 99999 | 99999 | 99999 | 99999 | 99999 | 9999 | 99999 | 46 | 99999 | 0.91 | 4.5 | 533 | 0.3 | 0.5 | 0.7 | 99999 | 1.4 | 99999 | 55 | 99999 | 63 | 99999
QM359 A | 0 | 0 | 0 | 0 | 0 | 0 | 100 | 0 | 40 | 0 | 0 | 0 | 10 | 0 | 0 | 0 | 0 | 0 | 0 | 0 | 0 | 0 | 0 | 0 | 0 | 0 | 0 | 0 | 0 | 0 | 0 | 0 | 0 | 0 | 0 | 0 | 85 | 0 | 0 | 0 | 0 | 20 | 0 | 0 | 0 | 0 | 0 | 0 | 1.5 | 0 | 0 | 0 | 0.4 | 0 | 0 | 0 | 0 | 0 | 0.4 | 0 | 0 | 0 | 0 | 0 | 0 | 0 | 0 | 0 | 0 | 0 | 0 | 0 | 0 | 0 | 0 | 0 | 0 | 0 | 0 | 0 | 0 | 0 | 0 | 0 | 0 | 0 | 0 | 0 | 0 | 0 | 0 | 0 | 0 | 0 | 0 | 0 | 5.5 | 0 | 0 | 0 | 0 | 0 | 0 | 2.8 | 0 | 0 | 265.6 | 0 | 0 | 0 | 0 | 0 | 1.5%w | 0 | 0 | 0 | 0 | 0 | 0 | 0 | 0 | 0 | 0 | 0 | 0 | 0 | 0 | 0 | 0 | Krupp F2000 | 0.8 | Collin | injection huile | 99999 | z6 | 99999 | 165 | 170 | 175 | 180 | 185 | 190 | 200 | 200 | 200 | 99999 | 99999 | 200 | 200 | 200 | 99999 | 99999 | 99999 | 30 | 99999 | 99999 | 99999 | 99999 | 99999 | 99999 | 99999 | 99999 | 99999 | 99999 | 99999 | 99999 | 99999 | 99999 | 99999 | 99999 | 99999 | 99999 | 54 | 99999 | 99999 | 99999 | 1000 | 99999 | 99999 | 99999 | 99999 | 11 | 99999 | fines à pas large | 99999 | 99999 | 180 | 14 | 28 | 210 | Teach Line | 1 nuit à 60°C | 99999 | 160 | 200-200-190-185-180 | 99999 | 99999 | 9999 | 99999 | 61 | 99999 | 0.92 | 7.2 | 403 | 0.5 | 0.8 | 1.1 | 99999 | 2.3 | 99999 | 37 | 99999 | 47 | 99999
QM359 B | 0 | 0 | 0 | 0 | 0 | 0 | 100 | 0 | 40 | 0 | 0 | 0 | 10 | 0 | 0 | 0 | 0 | 0 | 0 | 0 | 0 | 0 | 0 | 0 | 0 | 0 | 0 | 0 | 0 | 0 | 0 | 0 | 0 | 0 | 0 | 0 | 57 | 28 | 0 | 0 | 0 | 20 | 0 | 0 | 0 | 0 | 0 | 0 | 1.5 | 0 | 0 | 0 | 0.4 | 0 | 0 | 0 | 0 | 0 | 0.4 | 0 | 0 | 0 | 0 | 0 | 0 | 0 | 0 | 0 | 0 | 0 | 0 | 0 | 0 | 0 | 0 | 0 | 0 | 0 | 0 | 0 | 0 | 0 | 0 | 0 | 0 | 0 | 0 | 0 | 0 | 0 | 0 | 0 | 0 | 0 | 0 | 0 | 5.5 | 0 | 0 | 0 | 0 | 0 | 0 | 2.8 | 0 | 0 | 265.6 | 0 | 0 | 0 | 0 | 0 | 1.5%w | 0 | 0 | 0 | 0 | 0 | 0 | 0 | 0 | 0 | 0 | 0 | 0 | 0 | 0 | 0 | 0 | Krupp F2000 | 0.8 | Collin | injection huile | 99999 | z6 | 99999 | 165 | 170 | 175 | 180 | 185 | 190 | 200 | 200 | 200 | 99999 | 99999 | 200 | 200 | 200 | 99999 | 99999 | 99999 | 30 | 99999 | 99999 | 99999 | 99999 | 99999 | 99999 | 99999 | 99999 | 99999 | 99999 | 99999 | 99999 | 99999 | 99999 | 99999 | 99999 | 99999 | 99999 | 53 | 99999 | 99999 | 99999 | 1000 | 99999 | 99999 | 99999 | 99999 | 11 | 99999 | fines à pas large | 99999 | 99999 | 180 | 14 | 27 | 211 | Teach Line | 1 nuit à 60°C | 99999 | 160 | 200-200-190-185-180 | 99999 | 99999 | 9999 | 99999 | 61 | 99999 | 0.92 | 7.2 | 394 | 0.5 | 0.8 | 1.1 | 99999 | 2.2 | 99999 | 32 | 99999 | 41 | 99999
QM359 C | 0 | 0 | 0 | 0 | 0 | 0 | 100 | 0 | 40 | 0 | 0 | 0 | 10 | 0 | 0 | 0 | 0 | 0 | 0 | 0 | 0 | 0 | 0 | 0 | 0 | 0 | 0 | 0 | 0 | 0 | 0 | 0 | 0 | 0 | 0 | 0 | 85 | 0 | 0 | 0 | 0 | 20 | 0 | 0 | 0 | 0 | 0 | 0 | 1.5 | 0 | 0 | 0 | 0.4 | 0 | 0 | 0 | 0 | 0 | 0.4 | 0 | 0 | 0 | 0 | 0 | 0 | 0 | 0 | 0 | 0 | 0 | 0 | 0 | 0 | 0 | 0 | 0 | 0 | 0 | 0 | 0 | 0 | 0 | 0 | 0 | 0 | 0 | 0 | 0 | 0 | 0 | 0 | 0 | 0 | 0 | 0 | 0 | 6.5 | 0 | 0 | 0 | 0 | 0 | 0 | 3.3 | 0 | 0 | 267.1 | 0 | 0 | 0 | 0 | 0 | 1.5%w | 0 | 0 | 0 | 0 | 0 | 0 | 0 | 0 | 0 | 0 | 0 | 0 | 0 | 0 | 0 | 0 | Krupp F2000 | 0.8 | Collin | injection huile | 99999 | z6 | 99999 | 165 | 170 | 175 | 180 | 185 | 190 | 200 | 200 | 200 | 99999 | 99999 | 200 | 200 | 200 | 99999 | 99999 | 99999 | 30 | 99999 | 99999 | 99999 | 99999 | 99999 | 99999 | 99999 | 99999 | 99999 | 99999 | 99999 | 99999 | 99999 | 99999 | 99999 | 99999 | 99999 | 99999 | 52 | 99999 | 99999 | 99999 | 1000 | 99999 | 99999 | 99999 | 99999 | 11 | 99999 | fines à pas large | 99999 | 99999 | 180 | 14 | 29 | 210 | Teach Line | 1 nuit à 60°C | 99999 | 160 | 200-200-190-185-180 | 99999 | 99999 | 9999 | 99999 | 62 | 99999 | 0.92 | 7.3 | 378 | 0.5 | 0.8 | 1.1 | 99999 | 2.4 | 99999 | 32 | 99999 | 40 | 99999
QM359 D | 0 | 0 | 0 | 0 | 0 | 0 | 100 | 0 | 40 | 0 | 0 | 0 | 10 | 0 | 0 | 0 | 0 | 0 | 0 | 0 | 0 | 0 | 0 | 0 | 0 | 0 | 0 | 0 | 0 | 0 | 0 | 0 | 0 | 0 | 0 | 0 | 85 | 0 | 0 | 0 | 0 | 20 | 0 | 0 | 0 | 0 | 0 | 0 | 1.5 | 0 | 0 | 0 | 0.4 | 0 | 0 | 0 | 0 | 0 | 0.4 | 0 | 0 | 0 | 0 | 0 | 0 | 0 | 0 | 0 | 0 | 0 | 0 | 0 | 0 | 0 | 0 | 0 | 0 | 0 | 0 | 0 | 0 | 0 | 0 | 0 | 0 | 0 | 0 | 0 | 0 | 0 | 0 | 0 | 0 | 0 | 0 | 0 | 7.5 | 0 | 0 | 0 | 0 | 0 | 0 | 3.8 | 0 | 0 | 268.6 | 0 | 0 | 0 | 0 | 0 | 1.5%w | 0 | 0 | 0 | 0 | 0 | 0 | 0 | 0 | 0 | 0 | 0 | 0 | 0 | 0 | 0 | 0 | Krupp F2000 | 0.8 | Collin | injection huile | 99999 | z6 | 99999 | 165 | 170 | 175 | 180 | 185 | 190 | 200 | 200 | 200 | 99999 | 99999 | 200 | 200 | 200 | 99999 | 99999 | 99999 | 30 | 99999 | 99999 | 99999 | 99999 | 99999 | 99999 | 99999 | 99999 | 99999 | 99999 | 99999 | 99999 | 99999 | 99999 | 99999 | 99999 | 99999 | 99999 | 99999 | 99999 | 99999 | 99999 | 1000 | 99999 | 99999 | 99999 | 99999 | 11 | 99999 | fines à pas large | 99999 | 99999 | 180 | 13.5 | 30 | 209 | Teach Line | 1 nuit à 60°C | 99999 | 160 | 200-200-190-185-180 | 99999 | 99999 | 9999 | 99999 | 63 | 99999 | 0.92 | 6.8 | 336 | 0.5 | 0.8 | 1.1 | 99999 | 2.4 | 99999 | 35 | 99999 | 47 | 99999
QM359 E | 0 | 0 | 0 | 0 | 0 | 0 | 100 | 0 | 40 | 0 | 0 | 0 | 10 | 0 | 0 | 0 | 0 | 0 | 0 | 0 | 0 | 0 | 0 | 0 | 0 | 0 | 0 | 0 | 0 | 0 | 0 | 0 | 0 | 0 | 0 | 0 | 85 | 0 | 0 | 0 | 0 | 20 | 0 | 0 | 0 | 0 | 0 | 0 | 1.5 | 0 | 0 | 0 | 0.4 | 0 | 0 | 0 | 0 | 0 | 0.4 | 0 | 0 | 0 | 0 | 0 | 0 | 0 | 0 | 0 | 0 | 0 | 0 | 0 | 0 | 0 | 0 | 0 | 0 | 0 | 0 | 0 | 0 | 0 | 0 | 0 | 0 | 0 | 0 | 0 | 0 | 0 | 0 | 0 | 0 | 0 | 0 | 0 | 5.5 | 0 | 0 | 0 | 0 | 0 | 0 | 2.8 | 0 | 0 | 265.6 | 0 | 0 | 0 | 0 | 0 | 1.5%w | 0 | 0 | 0 | 0 | 0 | 0 | 0 | 0 | 0 | 0 | 0 | 0 | 0 | 0 | 0 | 0 | Krupp F2000 | 0.8 | Collin | injection huile | 99999 | z6 | 99999 | 165 | 170 | 175 | 180 | 185 | 190 | 200 | 200 | 200 | 99999 | 99999 | 200 | 200 | 200 | 99999 | 99999 | 99999 | 30 | 99999 | 99999 | 99999 | 99999 | 99999 | 99999 | 99999 | 99999 | 99999 | 99999 | 99999 | 99999 | 99999 | 99999 | 99999 | 99999 | 99999 | 99999 | 99999 | 99999 | 99999 | 99999 | 1000 | 99999 | 99999 | 99999 | 99999 | 11 | 99999 | fines à pas large | 99999 | 99999 | 180 | 13 | 26 | 208 | Teach Line | 1 nuit à 60°C | 99999 | 160 | 200-200-190-185-180 | 99999 | 99999 | 9999 | 99999 | 63 | 99999 | 0.92 | 7.1 | 378 | 0.5 | 0.8 | 1.2 | 99999 | 2.4 | 99999 | 32 | 99999 | 41 | 99999
QM 359F | 0 | 0 | 0 | 0 | 0 | 0 | 100 | 0 | 40 | 0 | 0 | 0 | 10 | 0 | 0 | 0 | 0 | 0 | 0 | 0 | 0 | 0 | 0 | 0 | 0 | 0 | 0 | 0 | 0 | 0 | 0 | 0 | 0 | 0 | 0 | 0 | 85 | 0 | 0 | 0 | 0 | 20 | 0 | 0 | 0 | 0 | 0 | 0 | 1.5 | 0 | 0 | 0 | 0.4 | 0 | 0 | 0 | 0 | 0 | 0.4 | 0 | 0 | 0 | 0 | 0 | 0 | 0 | 0 | 0 | 0 | 0 | 0 | 0 | 0 | 0 | 0 | 0 | 0 | 0 | 0 | 0 | 0 | 0 | 0 | 0 | 0 | 0 | 0 | 0 | 0 | 0 | 0 | 0 | 0 | 0 | 0 | 0 | 5.5 | 0 | 0 | 0 | 0 | 0 | 0 | 2.8 | 0 | 0 | 265.6 | 0 | 0 | 0 | 0 | 0 | 0 | 1,5%w | 0 | 0 | 0 | 0 | 0 | 0 | 0 | 0 | 0 | 0 | 0 | 0 | 0 | 0 | 0 | Krupp F2000 | 0.8 | Collin | injection huile | 99999 | z6 | 99999 | 165 | 170 | 175 | 180 | 185 | 190 | 200 | 200 | 200 | 99999 | 99999 | 200 | 200 | 200 | 99999 | 99999 | 99999 | 30 | 99999 | 99999 | 99999 | 99999 | 99999 | 99999 | 99999 | 99999 | 99999 | 99999 | 99999 | 99999 | 99999 | 99999 | 99999 | 99999 | 99999 | 99999 | 99999 | 99999 | 99999 | 99999 | 1000 | 99999 | 99999 | 99999 | 99999 | 11 | 99999 | fines à pas large | 99999 | 99999 | 180 | 12.5 | 28 | 208 | Teach Line | 1 nuit à 60°C | 99999 | 160 | 200-200-190-185-180 | 99999 | 99999 | 9999 | 99999 | 60 | 99999 | 0.92 | 6.5 | 392 | 0.4 | 0.7 | 1 | 99999 | 2.1 | 99999 | 30 | 99999 | 39 | 99999
QM 359 G | 0 | 0 | 0 | 0 | 0 | 0 | 100 | 0 | 40 | 0 | 0 | 0 | 10 | 0 | 0 | 0 | 0 | 0 | 0 | 0 | 0 | 0 | 0 | 0 | 0 | 0 | 0 | 0 | 0 | 0 | 0 | 0 | 0 | 0 | 0 | 0 | 85 | 0 | 0 | 0 | 0 | 20 | 0 | 0 | 0 | 0 | 0 | 0 | 1.5 | 0 | 0 | 0 | 0.4 | 0 | 0 | 0 | 0 | 0 | 0.4 | 0 | 0 | 0 | 0 | 0 | 0 | 0 | 0 | 0 | 0 | 0 | 0 | 0 | 0 | 0 | 0 | 0 | 0 | 0 | 0 | 0 | 0 | 0 | 0 | 0 | 0 | 0 | 0 | 0 | 0 | 0 | 0 | 0 | 0 | 0 | 0 | 0 | 5.5 | 0 | 0 | 0 | 0 | 0 | 0 | 2.8 | 0 | 0 | 265.6 | 0 | 0 | 0 | 0 | 0 | 1.5%w | 0 | 0 | 0 | 0 | 0 | 0 | 0 | 0 | 0 | 0 | 0 | 0 | 0 | 0 | 0 | 0 | Krupp F2000 | 0.8 | Collin | injection huile | 99999 | z7 | 99999 | 165 | 170 | 175 | 180 | 185 | 190 | 200 | 200 | 200 | 99999 | 99999 | 200 | 200 | 200 | 99999 | 99999 | 99999 | 30 | 99999 | 99999 | 99999 | 99999 | 99999 | 99999 | 99999 | 99999 | 99999 | 99999 | 99999 | 99999 | 99999 | 99999 | 99999 | 99999 | 99999 | 99999 | 99999 | 99999 | 99999 | 99999 | 1000 | 99999 | 99999 | 99999 | 99999 | 11 | 99999 | fines à pas large | 99999 | 99999 | 180 | 14 | 33 | 209 | Teach Line | 1 nuit à 60°C | 99999 | 160 | 200-200-190-185-180 | 99999 | 99999 | 9999 | 99999 | 62 | 99999 | 0.92 | 7.2 | 389 | 0.5 | 0.8 | 1.1 | 99999 | 2.3 | 99999 | 32 | 99999 | 39 | 99999
QM 359 H | 0 | 0 | 0 | 0 | 0 | 0 | 100 | 0 | 40 | 0 | 0 | 0 | 10 | 0 | 0 | 0 | 0 | 0 | 0 | 0 | 0 | 0 | 0 | 0 | 0 | 0 | 0 | 0 | 0 | 0 | 0 | 0 | 0 | 0 | 0 | 0 | 85 | 0 | 0 | 0 | 0 | 20 | 0 | 0 | 0 | 0 | 0 | 0 | 1.5 | 0 | 0 | 0 | 0.4 | 0 | 0 | 0 | 0 | 0 | 0.4 | 0 | 0 | 0 | 0 | 0 | 0 | 0 | 0 | 0 | 0 | 0 | 0 | 0 | 0 | 0 | 0 | 0 | 0 | 0 | 0 | 0 | 0 | 0 | 0 | 0 | 0 | 0 | 0 | 0 | 0 | 0 | 0 | 0 | 0 | 0 | 0 | 0 | 4.5 | 0 | 0 | 0 | 0 | 0 | 0 | 0 | 0 | 0 | 261.8 | 0 | 0 | 0 | 0 | 0 | 1.5%w | 0 | 0 | 0 | 0 | 0 | 0 | 0 | 0 | 0 | 0 | 0 | 0 | 0 | 0 | 0 | 0 | Krupp F2000 | 0.8 | Collin | injection huile | 99999 | z8 | 99999 | 165 | 170 | 175 | 180 | 185 | 190 | 200 | 200 | 200 | 99999 | 99999 | 200 | 200 | 200 | 99999 | 99999 | 99999 | 30 | 99999 | 99999 | 99999 | 99999 | 99999 | 99999 | 99999 | 99999 | 99999 | 99999 | 99999 | 99999 | 99999 | 99999 | 99999 | 99999 | 99999 | 99999 | 99999 | 99999 | 99999 | 99999 | 1000 | 99999 | 99999 | 99999 | 99999 | 11 | 99999 | fines à pas large | 99999 | 99999 | 180 | 13 | 27 | 210 | Teach Line | 1 nuit à 60°C | 99999 | 160 | 200-200-190-185-180 | 99999 | 99999 | 9999 | 99999 | 60 | 99999 | 0.92 | 7.3 | 472 | 0.5 | 0.8 | 1 | 99999 | 2 | 99999 | 36 | 99999 | 43 | 99999
QM364 A | 0 | 0 | 0 | 0 | 0 | 0 | 100 | 0 | 40 | 0 | 0 | 0 | 10 | 0 | 0 | 0 | 0 | 0 | 0 | 0 | 0 | 0 | 0 | 0 | 0 | 0 | 0 | 0 | 0 | 0 | 0 | 0 | 0 | 0 | 0 | 0 | 85 | 0 | 0 | 0 | 0 | 20 | 0 | 0 | 0 | 0 | 0 | 0 | 1.5 | 0 | 0 | 0 | 0.4 | 0 | 0 | 0 | 0 | 0 | 0.4 | 0 | 0 | 0 | 0 | 0 | 0 | 0 | 0 | 0 | 0 | 0 | 0 | 0 | 0 | 0 | 0 | 0 | 0 | 0 | 0 | 0 | 0 | 0 | 0 | 0 | 0 | 0 | 0 | 0 | 0 | 0 | 0 | 0 | 0 | 0 | 0 | 0 | 0 | 0 | 0 | 0 | 0 | 0 | 0 | 2.8 | 0 | 0 | 265.6 | 0 | 0 | 0 | 0 | 0 | 1.5%w | 0 | 0 | 0 | 0 | 0 | 0 | 0 | 0 | 0 | 0 | 0 | 0 | 0 | 0 | 0 | 0 | Krupp F2000 | 0.8 | Collin | injection huile | 99999 | 99999 | 99999 | 165 | 170 | 175 | 180 | 185 | 190 | 200 | 200 | 220 | 99999 | 99999 | 99999 | 99999 | 99999 | 200 | 200 | 200 | 30 | 99999 | 99999 | 99999 | 99999 | 99999 | 99999 | 99999 | 99999 | 99999 | 99999 | 99999 | 99999 | 99999 | 99999 | 99999 | 99999 | 99999 | 99999 | 99999 | 99999 | 99999 | 99999 | 800 | 99999 | 99999 | 99999 | 99999 | 10 | 99999 | 99999 | 99999 | 99999 | 180 | 16 | 33 | 211 | Teach Line | 1 nuit à 60°C | 99999 | 180 | 200-200-190-185-180 | 42 | 17 | 9999 | 99999 | 63 | 99999 | 0.93 | 7 | 402 | 0.6 | 0.9 | 1.2 | 99999 | 2.3 | 99999 | 33 | 99999 | 37 | 99999
QM364 B | 0 | 0 | 0 | 0 | 0 | 0 | 100 | 0 | 40 | 0 | 0 | 0 | 10 | 0 | 0 | 0 | 0 | 0 | 0 | 0 | 0 | 0 | 0 | 0 | 0 | 0 | 0 | 0 | 0 | 0 | 0 | 0 | 0 | 0 | 0 | 0 | 85 | 0 | 0 | 0 | 0 | 20 | 0 | 0 | 0 | 0 | 0 | 0 | 1.5 | 0 | 0 | 0 | 0.4 | 0 | 0 | 0 | 0 | 0 | 0.4 | 0 | 0 | 0 | 0 | 0 | 0 | 0 | 0 | 0 | 0 | 0 | 0 | 0 | 0 | 0 | 0 | 0 | 0 | 0 | 0 | 0 | 0 | 0 | 0 | 0 | 0 | 0 | 0 | 0 | 0 | 0 | 0 | 0 | 0 | 0 | 0 | 0 | 0 | 0 | 0 | 0 | 0 | 0 | 0 | 2 | 0 | 0 | 263.3 | 0 | 0 | 0 | 0 | 0 | 1.5%w | 0 | 0 | 0 | 0 | 0 | 0 | 0 | 0 | 0 | 0 | 0 | 0 | 0 | 0 | 0 | 0 | Krupp F2000 | 0.8 | Collin | injection huile | 99999 | 99999 | 99999 | 165 | 170 | 175 | 180 | 185 | 190 | 200 | 200 | 220 | 99999 | 99999 | 99999 | 99999 | 99999 | 200 | 200 | 200 | 30 | 99999 | 99999 | 99999 | 99999 | 99999 | 99999 | 99999 | 99999 | 99999 | 99999 | 99999 | 99999 | 99999 | 99999 | 99999 | 99999 | 99999 | 99999 | 99999 | 99999 | 99999 | 99999 | 800 | 99999 | 99999 | 99999 | 99999 | 10 | 99999 | 99999 | 99999 | 99999 | 180 | 15 | 38 | 209 | Teach Line | 1 nuit à 60°C | 99999 | 180 | 200-200-190-185-180 | 43 | 18 | 9999 | 99999 | 59 | 99999 | 0.92 | 6.9 | 464 | 0.5 | 0.7 | 1 | 99999 | 2 | 99999 | 33 | 99999 | 38 | 99999
QM364 C | 0 | 0 | 0 | 0 | 0 | 0 | 100 | 0 | 40 | 0 | 0 | 0 | 30 | 0 | 0 | 0 | 0 | 0 | 0 | 0 | 0 | 0 | 0 | 0 | 0 | 0 | 0 | 0 | 0 | 0 | 0 | 0 | 0 | 0 | 0 | 0 | 85 | 0 | 0 | 0 | 0 | 20 | 0 | 0 | 0 | 0 | 0 | 0 | 1.5 | 0 | 0 | 0 | 0.4 | 0 | 0 | 0 | 0 | 0 | 0.4 | 0 | 0 | 0 | 0 | 0 | 0 | 0 | 0 | 0 | 0 | 0 | 0 | 0 | 0 | 0 | 0 | 0 | 0 | 0 | 0 | 0 | 0 | 0 | 0 | 0 | 0 | 0 | 0 | 0 | 0 | 0 | 0 | 0 | 0 | 0 | 0 | 0 | 0 | 0 | 0 | 0 | 0 | 0 | 0 | 2.8 | 0 | 0 | 285.6 | 0 | 0 | 0 | 0 | 0 | 1.5%w | 0 | 0 | 0 | 0 | 0 | 0 | 0 | 0 | 0 | 0 | 0 | 0 | 0 | 0 | 0 | 0 | Krupp F2000 | 0.8 | Collin | injection huile | 99999 | 99999 | 99999 | 165 | 170 | 175 | 180 | 185 | 190 | 200 | 200 | 220 | 99999 | 99999 | 99999 | 99999 | 99999 | 200 | 200 | 200 | 30 | 99999 | 99999 | 99999 | 99999 | 99999 | 99999 | 99999 | 99999 | 99999 | 99999 | 99999 | 99999 | 99999 | 99999 | 99999 | 99999 | 99999 | 99999 | 99999 | 99999 | 99999 | 99999 | 800 | 99999 | 99999 | 99999 | 99999 | 10 | 99999 | 99999 | 99999 | 99999 | 180 | 14 | 44 | 209 | Teach Line | 1 nuit à 60°C | 99999 | 160 | 200-200-190-185-180 | 50 | 18 | 9999 | 99999 | 59 | 99999 | 0.93 | 6.9 | 439 | 0.5 | 0.7 | 1 | 99999 | 2 | 99999 | 31 | 99999 | 36 | 99999
QM364 D | 0 | 0 | 0 | 0 | 0 | 0 | 100 | 0 | 42 | 0 | 0 | 0 | 10 | 0 | 0 | 0 | 0 | 0 | 0 | 0 | 0 | 0 | 0 | 0 | 0 | 0 | 0 | 0 | 0 | 0 | 0 | 0 | 0 | 0 | 0 | 0 | 85 | 0 | 0 | 0 | 0 | 20 | 0 | 0 | 0 | 0 | 0 | 0 | 1.5 | 0 | 0 | 0 | 0.4 | 0 | 0 | 0 | 0 | 0 | 0.4 | 0 | 0 | 0 | 0 | 0 | 0 | 0 | 0 | 0 | 0 | 0 | 0 | 0 | 0 | 0 | 0 | 0 | 0 | 0 | 0 | 0 | 0 | 0 | 0 | 0 | 0 | 0 | 0 | 0 | 0 | 0 | 0 | 0 | 0 | 0 | 0 | 0 | 0 | 0 | 0 | 0 | 0 | 0 | 0 | 2.8 | 0 | 0 | 267.6 | 0 | 0 | 0 | 0 | 0 | 0 | 1,5%w | 0 | 0 | 0 | 0 | 0 | 0 | 0 | 0 | 0 | 0 | 0 | 0 | 0 | 0 | 0 | Krupp F2000 | 0.8 | Collin | injection huile | 99999 | 99999 | 99999 | 165 | 170 | 175 | 180 | 185 | 190 | 200 | 200 | 220 | 99999 | 99999 | 99999 | 99999 | 99999 | 200 | 200 | 200 | 30 | 99999 | 99999 | 99999 | 99999 | 99999 | 99999 | 99999 | 99999 | 99999 | 99999 | 99999 | 99999 | 99999 | 99999 | 99999 | 99999 | 99999 | 99999 | 99999 | 99999 | 99999 | 99999 | 800 | 99999 | 99999 | 99999 | 99999 | 10 | 99999 | 99999 | 99999 | 99999 | 180 | 12 | 36 | 209 | Teach Line | 1 nuit à 60°C | 99999 | 160 | 200-200-190-185-180 | 37 | 15 | 9999 | 99999 | 62 | 99999 | 0.93 | 6.4 | 386 | 0.6 | 0.8 | 1.1 | 99999 | 2.2 | 99999 | 31 | 99999 | 36 | 99999
QM364 E | 0 | 0 | 0 | 0 | 0 | 0 | 100 | 0 | 40 | 0 | 0 | 0 | 10 | 0 | 0 | 0 | 0 | 0 | 0 | 0 | 0 | 0 | 0 | 0 | 0 | 0 | 0 | 0 | 0 | 0 | 0 | 0 | 0 | 0 | 0 | 0 | 85 | 0 | 0 | 0 | 0 | 20 | 0 | 0 | 0 | 0 | 0 | 0 | 1.5 | 0 | 0 | 0 | 0.4 | 0 | 0 | 0 | 0 | 0 | 0.4 | 0 | 0 | 0 | 0 | 0 | 0 | 0 | 0 | 0 | 0 | 0 | 0 | 0 | 0 | 0 | 0 | 0 | 0 | 0 | 0 | 0 | 0 | 0 | 0 | 0 | 0 | 0 | 0 | 0 | 0 | 0 | 0 | 0 | 0 | 0 | 0 | 0 | 0 | 0 | 0 | 0 | 0 | 0 | 0 | 2.8 | 0 | 0 | 265.6 | 0 | 0 | 0 | 0 | 0 | 1.5%w | 0 | 0 | 0 | 0 | 0 | 0 | 0 | 0 | 0 | 0 | 0 | 0 | 0 | 0 | 0 | 0 | Krupp F2000 | 0.8 | Collin | injection huile | 99999 | 99999 | 99999 | 165 | 170 | 175 | 180 | 185 | 190 | 200 | 200 | 220 | 99999 | 99999 | 99999 | 99999 | 99999 | 200 | 200 | 200 | 30 | 99999 | 99999 | 99999 | 99999 | 99999 | 99999 | 99999 | 99999 | 99999 | 99999 | 99999 | 99999 | 99999 | 99999 | 99999 | 99999 | 99999 | 99999 | 99999 | 99999 | 99999 | 99999 | 800 | 99999 | 99999 | 99999 | 99999 | 10 | 99999 | 99999 | 99999 | 99999 | 180 | 14 | 39 | 209 | Teach Line | 1 nuit à 60°C | 99999 | 160 | 200-200-190-185-180 | 42 | 16.5 | 9999 | 99999 | 62 | 99999 | 0.93 | 6.8 | 396 | 0.5 | 0.8 | 1.1 | 99999 | 2.2 | 99999 | 33 | 99999 | 35 | 99999
QM 364 F | 0 | 0 | 0 | 0 | 0 | 0 | 100 | 0 | 40 | 0 | 0 | 0 | 10 | 0 | 0 | 0 | 0 | 0 | 0 | 0 | 0 | 0 | 0 | 0 | 0 | 0 | 0 | 0 | 0 | 0 | 0 | 0 | 0 | 0 | 0 | 0 | 85 | 0 | 0 | 0 | 0 | 20 | 0 | 0 | 0 | 0 | 0 | 0 | 1.5 | 0 | 0 | 0 | 0.4 | 0 | 0 | 0 | 0 | 0 | 0.4 | 0 | 0 | 0 | 0 | 0 | 0 | 0 | 0 | 0 | 0 | 0 | 0 | 0 | 0 | 0 | 0 | 0 | 0 | 0 | 0 | 0 | 0 | 0 | 0 | 0 | 0 | 0 | 0 | 0 | 0 | 0 | 0 | 0 | 0 | 0 | 0 | 0 | 0 | 0 | 0 | 0 | 0 | 0 | 0 | 2.8 | 0 | 0 | 265.6 | 0 | 0 | 0 | 0 | 0 | 1.5%w | 0 | 0 | 0 | 0 | 0 | 0 | 0 | 0 | 0 | 0 | 0 | 0 | 0 | 0 | 0 | 0 | Krupp F2000 | 0.8 | Collin | injection huile | 99999 | 99999 | 99999 | 165 | 170 | 175 | 180 | 185 | 190 | 200 | 200 | 220 | 99999 | 99999 | 99999 | 99999 | 99999 | 200 | 200 | 200 | 30 | 99999 | 99999 | 99999 | 99999 | 99999 | 99999 | 99999 | 99999 | 99999 | 99999 | 99999 | 99999 | 99999 | 99999 | 99999 | 99999 | 99999 | 99999 | 99999 | 99999 | 99999 | 99999 | 800 | 99999 | 99999 | 99999 | 99999 | 10 | 99999 | 99999 | 99999 | 99999 | 180 | 12 | 36 | 208 | Teach Line | 1 nuit à 60°C | 99999 | 160 | 200-200-190-185-180 | 39 | 16 | 9999 | 99999 | 61 | 99999 | 0.92 | 6.8 | 394 | 0.5 | 0.8 | 1.1 | 99999 | 2.2 | 99999 | 36 | 99999 | 36 | 99999
QM 364 G | 0 | 0 | 0 | 0 | 0 | 0 | 100 | 0 | 40 | 0 | 0 | 0 | 10 | 0 | 0 | 0 | 0 | 0 | 0 | 0 | 0 | 0 | 0 | 0 | 0 | 0 | 0 | 0 | 0 | 0 | 0 | 0 | 0 | 0 | 0 | 0 | 85 | 0 | 0 | 0 | 0 | 20 | 0 | 0 | 0 | 0 | 0 | 0 | 1.5 | 0 | 0 | 0 | 0.4 | 0 | 0 | 0 | 0 | 0 | 0.4 | 0 | 0 | 0 | 0 | 0 | 0 | 0 | 0 | 0 | 0 | 0 | 0 | 0 | 0 | 0 | 0 | 0 | 0 | 0 | 0 | 0 | 0 | 0 | 0 | 0 | 0 | 0 | 0 | 0 | 0 | 0 | 0 | 0 | 0 | 0 | 0 | 0 | 0 | 0 | 0 | 0 | 0 | 0 | 0 | 2.8 | 0 | 0 | 265.6 | 0 | 0 | 0 | 0 | 0 | 1.5%w | 0 | 0 | 0 | 0 | 0 | 0 | 0 | 0 | 0 | 0 | 0 | 0 | 0 | 0 | 0 | 0 | Krupp F2000 | 0.8 | Collin | injection huile | 99999 | 99999 | 99999 | 165 | 170 | 175 | 180 | 185 | 190 | 200 | 200 | 220 | 99999 | 99999 | 99999 | 99999 | 99999 | 200 | 200 | 200 | 30 | 99999 | 99999 | 99999 | 99999 | 99999 | 99999 | 99999 | 99999 | 99999 | 99999 | 99999 | 99999 | 99999 | 99999 | 99999 | 99999 | 99999 | 99999 | 99999 | 99999 | 99999 | 99999 | 800 | 99999 | 99999 | 99999 | 99999 | 10 | 99999 | 99999 | 99999 | 99999 | 180 | 13.5 | 40 | 209 | Teach Line | 1 nuit à 60°C | 99999 | 160 | 200-200-190-185-180 | 45 | 17 | 9999 | 99999 | 62 | 99999 | 0.93 | 7.3 | 422 | 0.6 | 0.8 | 1.1 | 99999 | 2.3 | 99999 | 33 | 99999 | 35 | 99999
QM 364 H | 0 | 0 | 0 | 0 | 0 | 0 | 100 | 0 | 40 | 0 | 0 | 0 | 10 | 0 | 0 | 0 | 0 | 0 | 0 | 0 | 0 | 0 | 0 | 0 | 0 | 0 | 0 | 0 | 0 | 0 | 0 | 0 | 0 | 0 | 0 | 0 | 85 | 0 | 0 | 0 | 0 | 20 | 0 | 0 | 0 | 0 | 0 | 0 | 1.5 | 0 | 0 | 0 | 0.4 | 0 | 0 | 0 | 0 | 0 | 0.4 | 0 | 0 | 0 | 0 | 0 | 0 | 0 | 0 | 0 | 0 | 0 | 0 | 0 | 0 | 0 | 0 | 0 | 0 | 0 | 0 | 0 | 0 | 0 | 0 | 0 | 0 | 0 | 0 | 0 | 0 | 0 | 0 | 0 | 0 | 0 | 0 | 0 | 0 | 0 | 0 | 0 | 0 | 0 | 0 | 2.8 | 0 | 0 | 265.6 | 0 | 0 | 0 | 0 | 0 | 1.5%w | 0 | 0 | 0 | 0 | 0 | 0 | 0 | 0 | 0 | 0 | 0 | 0 | 0 | 0 | 0 | 0 | Krupp F2000 | 0.8 | Collin | injection huile | 99999 | 99999 | 99999 | 165 | 170 | 175 | 180 | 185 | 190 | 200 | 200 | 220 | 99999 | 99999 | 99999 | 99999 | 99999 | 200 | 200 | 200 | 30 | 99999 | 99999 | 99999 | 99999 | 99999 | 99999 | 99999 | 99999 | 99999 | 99999 | 99999 | 99999 | 99999 | 99999 | 99999 | 99999 | 99999 | 99999 | 99999 | 99999 | 99999 | 99999 | 800 | 99999 | 99999 | 99999 | 99999 | 10 | 99999 | 99999 | 99999 | 99999 | 180 | 13.5 | 44 | 211 | Teach Line | 1 nuit à 60°C | 99999 | 160 | 200-200-190-185-180 | 43 | 15 | 9999 | 99999 | 63 | 99999 | 0.92 | 7.9 | 430 | 0.6 | 0.8 | 1.2 | 99999 | 2.4 | 99999 | 39 | 99999 | 43 | 99999
QM 364 I | 0 | 0 | 0 | 0 | 0 | 0 | 100 | 0 | 40 | 0 | 0 | 0 | 10 | 0 | 0 | 0 | 0 | 0 | 0 | 0 | 0 | 0 | 0 | 0 | 0 | 0 | 0 | 0 | 0 | 0 | 0 | 0 | 0 | 0 | 0 | 0 | 85 | 0 | 0 | 0 | 0 | 20 | 0 | 0 | 0 | 0 | 0 | 0 | 1.5 | 0 | 0 | 0 | 0.4 | 0 | 0 | 0 | 0 | 0 | 0.4 | 0 | 0 | 0 | 0 | 0 | 0 | 0 | 0 | 0 | 0 | 0 | 0 | 0 | 0 | 0 | 0 | 0 | 0 | 0 | 0 | 0 | 0 | 0 | 0 | 0 | 0 | 0 | 0 | 0 | 0 | 0 | 0 | 0 | 0 | 0 | 0 | 0 | 0 | 0 | 0 | 0 | 0 | 0 | 0 | 2.8 | 0 | 0 | 265.6 | 0 | 0 | 0 | 0 | 0 | 1.5%w | 0 | 0 | 0 | 0 | 0 | 0 | 0 | 0 | 0 | 0 | 0 | 0 | 0 | 0 | 0 | 0 | Krupp F2000 | 0.8 | Collin | injection huile | 99999 | 99999 | 99999 | 165 | 170 | 175 | 180 | 185 | 190 | 200 | 200 | 220 | 99999 | 99999 | 99999 | 99999 | 99999 | 200 | 200 | 200 | 30 | 99999 | 99999 | 99999 | 99999 | 99999 | 99999 | 99999 | 99999 | 99999 | 99999 | 99999 | 99999 | 99999 | 99999 | 99999 | 99999 | 99999 | 99999 | 99999 | 99999 | 99999 | 99999 | 800 | 99999 | 99999 | 99999 | 99999 | 10 | 99999 | 99999 | 99999 | 99999 | 180 | 12.5 | 35 | 208 | Teach Line | 1 nuit à 60°C | 99999 | 160 | 200-200-190-185-180 | 38 | 16.5 | 9999 | 99999 | 62 | 99999 | 0.92 | 6.8 | 396 | 0.5 | 0.8 | 1.1 | 99999 | 2.2 | 99999 | 33 | 99999 | 39 | 99999
QM 364 J | 0 | 0 | 0 | 0 | 0 | 0 | 100 | 0 | 40 | 0 | 0 | 0 | 10 | 0 | 0 | 0 | 0 | 0 | 0 | 0 | 0 | 0 | 0 | 0 | 0 | 0 | 0 | 0 | 0 | 0 | 0 | 0 | 0 | 0 | 0 | 0 | 85 | 0 | 0 | 0 | 0 | 20 | 0 | 0 | 0 | 0 | 0 | 0 | 1.5 | 0 | 0 | 0 | 0.4 | 0 | 0 | 0 | 0 | 0 | 0.4 | 0 | 0 | 0 | 0 | 0 | 0 | 0 | 0 | 0 | 0 | 0 | 0 | 0 | 0 | 0 | 0 | 0 | 0 | 0 | 0 | 0 | 0 | 0 | 0 | 0 | 0 | 0 | 0 | 0 | 0 | 0 | 0 | 0 | 0 | 0 | 0 | 0 | 0 | 0 | 0 | 0 | 0 | 0 | 0 | 2.8 | 0 | 0 | 265.6 | 0 | 0 | 0 | 0 | 0 | 1.5%w | 0 | 0 | 0 | 0 | 0 | 0 | 0 | 0 | 0 | 0 | 0 | 0 | 0 | 0 | 0 | 0 | Krupp F2000 | 0.75 | Collin | injection huile | 99999 | 99999 | 99999 | 165 | 170 | 175 | 180 | 185 | 190 | 200 | 200 | 220 | 99999 | 99999 | 99999 | 99999 | 99999 | 200 | 200 | 200 | 30 | 99999 | 99999 | 99999 | 99999 | 99999 | 99999 | 99999 | 99999 | 99999 | 99999 | 99999 | 99999 | 99999 | 99999 | 99999 | 99999 | 99999 | 99999 | 99999 | 99999 | 99999 | 99999 | 800 | 99999 | 99999 | 99999 | 99999 | 10 | 99999 | 99999 | 99999 | 99999 | 180 | 12 | 31 | 209 | Teach Line | 1 nuit à 60°C | 99999 | 160 | 200-200-190-185-180 | 38 | 15 | 9999 | 99999 | 62 | 99999 | 0.92 | 6.7 | 387 | 0.6 | 0.9 | 1.2 | 99999 | 2.3 | 99999 | 34 | 99999 | 38 | 99999
QM 364 K | 0 | 0 | 0 | 0 | 0 | 0 | 100 | 0 | 40 | 0 | 0 | 0 | 10 | 0 | 0 | 0 | 0 | 0 | 0 | 0 | 0 | 0 | 0 | 0 | 0 | 0 | 0 | 0 | 0 | 0 | 0 | 0 | 0 | 0 | 0 | 0 | 85 | 0 | 0 | 0 | 0 | 20 | 0 | 0 | 0 | 0 | 0 | 0 | 0 | 0 | 0 | 0 | 0.4 | 0 | 0 | 0 | 0 | 0 | 0.4 | 0 | 0 | 0 | 0 | 0 | 0 | 0 | 0 | 0 | 0 | 0 | 0 | 0 | 0 | 0 | 0 | 0 | 0 | 0 | 0 | 0 | 0 | 0 | 0 | 1.5 | 0 | 0 | 0 | 0 | 0 | 0 | 0 | 0 | 0 | 0 | 0 | 0 | 0 | 0 | 0 | 0 | 0 | 0 | 0 | 2.8 | 0 | 0 | 265.6 | 0 | 0 | 0 | 0 | 0 | 1.5%w | 0 | 0 | 0 | 0 | 0 | 0 | 0 | 0 | 0 | 0 | 0 | 0 | 0 | 0 | 0 | 0 | Krupp F2000 | 0.8 | Collin | injection huile | 99999 | 99999 | 99999 | 165 | 170 | 175 | 180 | 185 | 190 | 200 | 200 | 220 | 99999 | 99999 | 99999 | 99999 | 99999 | 200 | 200 | 200 | 30 | 99999 | 99999 | 99999 | 99999 | 99999 | 99999 | 99999 | 99999 | 99999 | 99999 | 99999 | 99999 | 99999 | 99999 | 99999 | 99999 | 99999 | 99999 | 99999 | 99999 | 99999 | 99999 | 800 | 99999 | 99999 | 99999 | 99999 | 10 | 99999 | 99999 | 99999 | 99999 | 180 | 12.5 | 35 | 209 | Teach Line | 1 nuit à 60°C | 99999 | 160 | 200-200-190-185-180 | 45 | 18.5 | 9999 | 99999 | 63 | 99999 | 0.92 | 7.1 | 405 | 0.5 | 0.8 | 1.1 | 99999 | 2.3 | 99999 | 33 | 99999 | 39 | 99999
QM 364 L | 0 | 0 | 0 | 0 | 0 | 0 | 100 | 0 | 40 | 0 | 0 | 0 | 10 | 0 | 0 | 0 | 0 | 0 | 0 | 0 | 0 | 0 | 0 | 0 | 0 | 0 | 0 | 0 | 0 | 0 | 0 | 0 | 0 | 0 | 0 | 0 | 85 | 0 | 0 | 0 | 0 | 20 | 0 | 0 | 0 | 0 | 0 | 0 | 0 | 0 | 0 | 0 | 0.4 | 0 | 0 | 0 | 0 | 0 | 0.4 | 0 | 0 | 0 | 0 | 0 | 0 | 0 | 0 | 0 | 0 | 0 | 0 | 0 | 0 | 0 | 0 | 0 | 0 | 0 | 0 | 0 | 0 | 0 | 0 | 3 | 0 | 0 | 0 | 0 | 0 | 0 | 0 | 0 | 0 | 0 | 0 | 0 | 0 | 0 | 0 | 0 | 0 | 0 | 0 | 2.8 | 0 | 0 | 267.1 | 0 | 0 | 0 | 0 | 0 | 1.5%w | 0 | 0 | 0 | 0 | 0 | 0 | 0 | 0 | 0 | 0 | 0 | 0 | 0 | 0 | 0 | 0 | Krupp F2000 | 0.8 | Collin | injection huile | 99999 | 99999 | 99999 | 165 | 170 | 175 | 180 | 185 | 190 | 200 | 200 | 220 | 99999 | 99999 | 99999 | 99999 | 99999 | 200 | 200 | 200 | 30 | 99999 | 99999 | 99999 | 99999 | 99999 | 99999 | 99999 | 99999 | 99999 | 99999 | 99999 | 99999 | 99999 | 99999 | 99999 | 99999 | 99999 | 99999 | 99999 | 99999 | 99999 | 99999 | 800 | 99999 | 99999 | 99999 | 99999 | 10 | 99999 | 99999 | 99999 | 99999 | 180 | 13 | 37 | 208 | Teach Line | 1 nuit à 60°C | 99999 | 160 | 200-200-190-185-180 | 43 | 15.5 | 9999 | 99999 | 63 | 99999 | 0.93 | 6.9 | 393 | 0.6 | 0.8 | 1.2 | 99999 | 2.4 | 99999 | 30 | 99999 | 35 | 99999
QM365 A | 0 | 0 | 0 | 0 | 0 | 0 | 100 | 0 | 40 | 0 | 0 | 0 | 10 | 0 | 0 | 0 | 0 | 0 | 0 | 0 | 0 | 0 | 0 | 0 | 0 | 0 | 0 | 0 | 0 | 0 | 0 | 0 | 0 | 0 | 0 | 0 | 85 | 0 | 0 | 0 | 0 | 20 | 0 | 0 | 0 | 0 | 0 | 0 | 1.5 | 0 | 0 | 0 | 0 | 0.4 | 1 | 0 | 0 | 0.4 | 1.2 | 0 | 0 | 0 | 0 | 0 | 0 | 0 | 0 | 0 | 0 | 3 | 0 | 0 | 0 | 0 | 0 | 0 | 0 | 0 | 0 | 0 | 0 | 0 | 0 | 0 | 0 | 0 | 0 | 0 | 0 | 0 | 0 | 0 | 0 | 0 | 0 | 0 | 5.5 | 0 | 0 | 0 | 0 | 0 | 0 | 2.8 | 0 | 0 | 270.8 | 0 | 0 | 0 | 0 | 0 | 1.5%w | 0 | 0 | 0 | 0 | 0 | 0 | 0 | 0 | 0 | 0 | 0 | 0 | 0 | 0 | 0 | 0 | Krupp F2000 | 0.8 | Collin | injection huile | 99999 | 99999 | 99999 | 165 | 170 | 175 | 180 | 185 | 190 | 200 | 200 | 220 | 99999 | 99999 | 99999 | 99999 | 99999 | 200 | 200 | 200 | 30 | 99999 | 99999 | 99999 | 99999 | 99999 | 99999 | 99999 | 99999 | 99999 | 99999 | 99999 | 99999 | 99999 | 99999 | 99999 | 99999 | 99999 | 99999 | 99999 | 99999 | 99999 | 99999 | 800 | 99999 | 99999 | 99999 | 99999 | 10 | 99999 | 99999 | 99999 | 99999 | 180 | 12 | 33 | 208 | Teach Line | 1 nuit à 60°C | 99999 | 180 | 200-200-190-185-180 | 40 | 17.5 | 9999 | 99999 | 64 | 99999 | 0.92 | 7.4 | 415 | 0.5 | 0.8 | 1.2 | 99999 | 2.3 | 99999 | 34 | 99999 | 37 | 99999
QM365 B | 0 | 0 | 0 | 0 | 0 | 0 | 100 | 0 | 40 | 0 | 0 | 0 | 10 | 0 | 0 | 0 | 0 | 0 | 0 | 0 | 0 | 0 | 0 | 0 | 0 | 0 | 0 | 0 | 0 | 0 | 0 | 0 | 0 | 0 | 0 | 0 | 85 | 0 | 0 | 0 | 0 | 20 | 0 | 0 | 0 | 0 | 0 | 0 | 1.5 | 0 | 0 | 0 | 0 | 0 | 0 | 0 | 0 | 0 | 0.41 | 0 | 0 | 0 | 0 | 0 | 0 | 0 | 0 | 0 | 0 | 3 | 0 | 0 | 0 | 0 | 0 | 0 | 0 | 0 | 0.55 | 0 | 0 | 0 | 0 | 0 | 0.68 | 1.38 | 0.145 | 0 | 0 | 0 | 0 | 0 | 0 | 0 | 0 | 0 | 5.5 | 0 | 0 | 0 | 0 | 0 | 0 | 2.8 | 0 | 0 | 270.965 | 0 | 0 | 0 | 0 | 0 | 1.5%w | 0 | 0 | 0 | 0 | 0 | 0 | 0 | 0 | 0 | 0 | 0 | 0 | 0 | 0 | 0 | 0 | Krupp F2000 | 0.8 | Collin | injection huile | 99999 | 99999 | 99999 | 165 | 170 | 175 | 180 | 185 | 190 | 200 | 200 | 220 | 99999 | 99999 | 99999 | 99999 | 99999 | 200 | 200 | 200 | 30 | 99999 | 99999 | 99999 | 99999 | 99999 | 99999 | 99999 | 99999 | 99999 | 99999 | 99999 | 99999 | 99999 | 99999 | 99999 | 99999 | 99999 | 99999 | 99999 | 99999 | 99999 | 99999 | 800 | 99999 | 99999 | 99999 | 99999 | 10 | 99999 | 99999 | 99999 | 99999 | 180 | 13 | 35 | 209 | Teach Line | 1 nuit à 60°C | 99999 | 180 | 200-200-190-185-180 | 46 | 17.5 | 9999 | 99999 | 63 | 99999 | 0.92 | 7.2 | 399 | 0.6 | 0.8 | 1.2 | 99999 | 2.3 | 99999 | 36 | 99999 | 35 | 99999
QM365 C | 0 | 0 | 0 | 0 | 0 | 0 | 100 | 0 | 40 | 0 | 0 | 0 | 10 | 0 | 0 | 0 | 0 | 0 | 0 | 0 | 0 | 0 | 0 | 0 | 0 | 0 | 0 | 0 | 0 | 0 | 0 | 0 | 0 | 0 | 0 | 0 | 85 | 0 | 0 | 0 | 0 | 20 | 0 | 0 | 0 | 0 | 0 | 0 | 1.5 | 0 | 0 | 0 | 0.4 | 0 | 0 | 0 | 0 | 0 | 0.4 | 0 | 0 | 0 | 0 | 0 | 0 | 0 | 0 | 0 | 0 | 0 | 0 | 0 | 0 | 0 | 0 | 0 | 0 | 0 | 0 | 0 | 0 | 0 | 0 | 0 | 0 | 0 | 0 | 0 | 0 | 0 | 0 | 0 | 0 | 0 | 0 | 0 | 5.5 | 0 | 0 | 0 | 0 | 0 | 0 | 2.8 | 0 | 0 | 265.6 | 0 | 0 | 0 | 0 | 0 | 1.5%w | 0 | 0 | 0 | 0 | 0 | 0 | 0 | 0 | 0 | 0 | 0 | 0 | 0 | 0 | 0 | 0 | Krupp F2000 | 0.8 | Collin | injection huile | 99999 | 99999 | 99999 | 165 | 170 | 175 | 180 | 185 | 190 | 200 | 200 | 220 | 99999 | 99999 | 99999 | 99999 | 99999 | 200 | 200 | 200 | 30 | 99999 | 99999 | 99999 | 99999 | 99999 | 99999 | 99999 | 99999 | 99999 | 99999 | 99999 | 99999 | 99999 | 99999 | 99999 | 99999 | 99999 | 99999 | 99999 | 99999 | 99999 | 99999 | 800 | 99999 | 99999 | 99999 | 99999 | 10 | 99999 | 99999 | 99999 | 99999 | 180 | 13 | 36 | 208 | Teach Line | 1 nuit à 60°C | 99999 | 160 | 200-200-190-185-180 | 41 | 15 | 9999 | 99999 | 62 | 99999 | 0.92 | 6.9 | 392 | 0.5 | 0.8 | 1.1 | 99999 | 2.3 | 99999 | 37 | 99999 | 36 | 99999
QM365 D | 0 | 0 | 0 | 0 | 0 | 0 | 100 | 0 | 40 | 0 | 0 | 0 | 10 | 0 | 0 | 0 | 0 | 0 | 0 | 0 | 0 | 0 | 0 | 0 | 0 | 0 | 0 | 0 | 0 | 0 | 0 | 0 | 0 | 0 | 0 | 0 | 85 | 0 | 0 | 0 | 0 | 20 | 0 | 0 | 0 | 0 | 0 | 0 | 1.5 | 0 | 0 | 0 | 0.4 | 0 | 0 | 0 | 0 | 0 | 0.4 | 0 | 0 | 0 | 0 | 0 | 0 | 0 | 0 | 0 | 0 | 0 | 0 | 0 | 0 | 0 | 0 | 0 | 0 | 0 | 0 | 0 | 0 | 0 | 0 | 0 | 0 | 0 | 0 | 0 | 0 | 0 | 0 | 0 | 0 | 0 | 0 | 0 | 5.5 | 0 | 0 | 0 | 0 | 0 | 0 | 2.8 | 0 | 0 | 265.6 | 0 | 0 | 0 | 0 | 0 | 1.5%w | 0 | 0 | 0 | 0 | 0 | 0 | 0 | 0 | 0 | 0 | 0 | 0 | 0 | 0 | 0 | 0 | Krupp F2000 | 0.75 | Collin | injection huile | 99999 | 99999 | 99999 | 165 | 170 | 175 | 180 | 185 | 190 | 200 | 200 | 220 | 99999 | 99999 | 99999 | 99999 | 99999 | 200 | 200 | 200 | 30 | 99999 | 99999 | 99999 | 99999 | 99999 | 99999 | 99999 | 99999 | 99999 | 99999 | 99999 | 99999 | 99999 | 99999 | 99999 | 99999 | 99999 | 99999 | 99999 | 99999 | 99999 | 99999 | 800 | 99999 | 99999 | 99999 | 99999 | 10 | 99999 | 99999 | 99999 | 99999 | 180 | 12.5 | 34 | 207 | Teach Line | 1 nuit à 60°C | 99999 | 160 | 200-200-190-185-180 | 36 | 15 | 9999 | 99999 | 63 | 99999 | 0.91 | 7 | 397 | 0.6 | 0.9 | 1.2 | 99999 | 2.3 | 99999 | 37 | 99999 | 37 | 99999
QM365 E | 0 | 0 | 0 | 0 | 0 | 0 | 100 | 0 | 40 | 0 | 0 | 0 | 10 | 0 | 0 | 0 | 0 | 0 | 0 | 0 | 0 | 0 | 0 | 0 | 0 | 0 | 0 | 0 | 0 | 0 | 0 | 0 | 0 | 0 | 0 | 0 | 85 | 0 | 0 | 0 | 0 | 20 | 0 | 0 | 0 | 0 | 0 | 0 | 1.5 | 0 | 0 | 0 | 0.4 | 0 | 0 | 0 | 0 | 0 | 0.4 | 0 | 0 | 0 | 0 | 0 | 0 | 0 | 0 | 0 | 0 | 0 | 0 | 0 | 0 | 0 | 0 | 0 | 0 | 0 | 0 | 0 | 0 | 0 | 0 | 0 | 0 | 0 | 0 | 0 | 0 | 0 | 0 | 0 | 0 | 0 | 0 | 0 | 5.5 | 0 | 0 | 0 | 0 | 0 | 0 | 2.8 | 0 | 0 | 265.6 | 0 | 0 | 0 | 0 | 0 | 1.5%w | 0 | 0 | 0 | 0 | 0 | 0 | 0 | 0 | 0 | 0 | 0 | 0 | 0 | 0 | 0 | 0 | Krupp F2000 | 0.75 | Collin | injection huile | 99999 | 99999 | 99999 | 165 | 170 | 175 | 180 | 185 | 190 | 200 | 200 | 220 | 99999 | 99999 | 99999 | 99999 | 99999 | 200 | 200 | 200 | 30 | 99999 | 99999 | 99999 | 99999 | 99999 | 99999 | 99999 | 99999 | 99999 | 99999 | 99999 | 99999 | 99999 | 99999 | 99999 | 99999 | 99999 | 99999 | 99999 | 99999 | 99999 | 99999 | 800 | 99999 | 99999 | 99999 | 99999 | 10 | 99999 | 99999 | 99999 | 99999 | 180 | 13 | 34 | 207 | Teach Line | 1 nuit à 60°C | 99999 | 160 | 200-200-190-185-180 | 38 | 14 | 9999 | 99999 | 62 | 99999 | 0.92 | 7.3 | 413 | 0.5 | 0.8 | 1.1 | 99999 | 2.3 | 99999 | 36 | 99999 | 40 | 99999
QM 365 F | 0 | 0 | 0 | 0 | 0 | 0 | 100 | 0 | 42 | 0 | 0 | 0 | 10 | 0 | 0 | 0 | 0 | 0 | 0 | 0 | 0 | 0 | 0 | 0 | 0 | 0 | 0 | 0 | 0 | 0 | 0 | 0 | 0 | 0 | 0 | 0 | 85 | 0 | 0 | 0 | 0 | 20 | 0 | 0 | 0 | 0 | 0 | 0 | 1.5 | 0 | 0 | 0 | 0.4 | 0 | 0 | 0 | 0 | 0 | 0.4 | 0 | 0 | 0 | 0 | 0 | 0 | 0 | 0 | 0 | 0 | 0 | 0 | 0 | 0 | 0 | 0 | 0 | 0 | 0 | 0 | 0 | 0 | 0 | 0 | 0 | 0 | 0 | 0 | 0 | 0 | 0 | 0 | 0 | 0 | 0 | 0 | 0 | 5.5 | 0 | 0 | 0 | 0 | 0 | 0 | 2.8 | 0 | 0 | 267.6 | 0 | 0 | 0 | 0 | 0 | 0 | 1.5%w | 0 | 0 | 0 | 0 | 0 | 0 | 0 | 0 | 0 | 0 | 0 | 0 | 0 | 0 | 0 | Krupp F2000 | 0.8 | Collin | injection huile | 99999 | 99999 | 99999 | 165 | 170 | 175 | 180 | 185 | 190 | 200 | 200 | 220 | 99999 | 99999 | 99999 | 99999 | 99999 | 200 | 200 | 200 | 30 | 99999 | 99999 | 99999 | 99999 | 99999 | 99999 | 99999 | 99999 | 99999 | 99999 | 99999 | 99999 | 99999 | 99999 | 99999 | 99999 | 99999 | 99999 | 99999 | 99999 | 99999 | 99999 | 800 | 99999 | 99999 | 99999 | 99999 | 10 | 99999 | 99999 | 99999 | 99999 | 180 | 12.5 | 33 | 208 | Teach Line | 1 nuit à 60°C | 99999 | 160 | 200-200-190-185-180 | 41 | 12.5 | 9999 | 99999 | 61 | 99999 | 0.91 | 6.3 | 387 | 0.5 | 0.8 | 1.1 | 99999 | 2.2 | 99999 | 35 | 99999 | 38 | 99999
QM 365 G | 0 | 0 | 0 | 0 | 0 | 0 | 100 | 0 | 42 | 0 | 0 | 0 | 10 | 0 | 0 | 0 | 0 | 0 | 0 | 0 | 0 | 0 | 0 | 0 | 0 | 0 | 0 | 0 | 0 | 0 | 0 | 0 | 0 | 0 | 0 | 0 | 85 | 0 | 0 | 0 | 0 | 20 | 0 | 0 | 0 | 0 | 0 | 0 | 0.7 | 0 | 0 | 0 | 0.4 | 0 | 0 | 0 | 0 | 0 | 0.4 | 0 | 0 | 0 | 0 | 0 | 0 | 0 | 0 | 0 | 0 | 0 | 0 | 0 | 0 | 0 | 0 | 0 | 0 | 0 | 0 | 0 | 0 | 0 | 0 | 0 | 0 | 0 | 0 | 0 | 0 | 0 | 0 | 0 | 0 | 0 | 0 | 0 | 5.5 | 0 | 0 | 0 | 0 | 0 | 0 | 2.8 | 0 | 0 | 266.8 | 0 | 0 | 0 | 0 | 0 | 0 | 1.5%w | 0 | 0 | 0 | 0 | 0 | 0 | 0 | 0 | 0 | 0 | 0 | 0 | 0 | 0 | 0 | Krupp F2000 | 0.8 | Collin | injection huile | 99999 | 99999 | 99999 | 165 | 170 | 175 | 180 | 185 | 190 | 200 | 200 | 220 | 99999 | 99999 | 99999 | 99999 | 99999 | 200 | 200 | 200 | 30 | 99999 | 99999 | 99999 | 99999 | 99999 | 99999 | 99999 | 99999 | 99999 | 99999 | 99999 | 99999 | 99999 | 99999 | 99999 | 99999 | 99999 | 99999 | 99999 | 99999 | 99999 | 99999 | 800 | 99999 | 99999 | 99999 | 99999 | 10 | 99999 | 99999 | 99999 | 99999 | 180 | 13 | 35 | 208 | Teach Line | 1 nuit à 60°C | 99999 | 160 | 200-200-190-185-180 | 42 | 12.5 | 9999 | 99999 | 61 | 99999 | 0.91 | 6.4 | 383 | 0.5 | 0.8 | 1.1 | 99999 | 2.2 | 99999 | 36 | 99999 | 39 | 99999
QM 365 H | 0 | 0 | 0 | 0 | 0 | 0 | 100 | 0 | 42 | 0 | 0 | 0 | 10 | 0 | 0 | 0 | 0 | 0 | 0 | 0 | 0 | 0 | 0 | 0 | 0 | 0 | 0 | 0 | 0 | 0 | 0 | 0 | 0 | 0 | 0 | 0 | 85 | 0 | 0 | 0 | 0 | 20 | 0 | 0 | 0 | 0 | 0 | 0 | 0 | 0 | 0 | 0 | 0.4 | 0 | 0 | 0 | 0 | 0 | 0.4 | 0 | 0 | 0 | 0 | 0 | 0 | 0 | 0 | 0 | 0 | 0 | 0 | 0 | 0 | 0 | 0 | 0 | 0 | 0 | 0 | 0 | 0 | 0 | 0 | 0 | 0 | 0 | 0 | 0 | 0 | 0 | 0 | 0 | 0 | 0 | 0 | 0 | 5.5 | 0 | 0 | 0 | 0 | 0 | 0 | 2.8 | 0 | 0 | 266.1 | 0 | 0 | 0 | 0 | 0 | 0 | 1.5%w | 0 | 0 | 0 | 0 | 0 | 0 | 0 | 0 | 0 | 0 | 0 | 0 | 0 | 0 | 0 | Krupp F2000 | 0.8 | Collin | injection huile | 99999 | 99999 | 99999 | 165 | 170 | 175 | 180 | 185 | 190 | 200 | 200 | 220 | 99999 | 99999 | 99999 | 99999 | 99999 | 200 | 200 | 200 | 30 | 99999 | 99999 | 99999 | 99999 | 99999 | 99999 | 99999 | 99999 | 99999 | 99999 | 99999 | 99999 | 99999 | 99999 | 99999 | 99999 | 99999 | 99999 | 99999 | 99999 | 99999 | 99999 | 800 | 99999 | 99999 | 99999 | 99999 | 10 | 99999 | 99999 | 99999 | 99999 | 180 | 13 | 35 | 208 | Teach Line | 1 nuit à 60°C | 99999 | 160 | 200-200-190-185-180 | 42 | 13 | 9999 | 99999 | 62 | 99999 | 0.91 | 6.4 | 371 | 0.5 | 0.8 | 1.1 | 99999 | 2.2 | 99999 | 34 | 99999 | 37 | 99999
QM 365 I | 0 | 0 | 0 | 0 | 0 | 0 | 100 | 0 | 43 | 0 | 0 | 0 | 10 | 0 | 0 | 0 | 0 | 0 | 0 | 0 | 0 | 0 | 0 | 0 | 0 | 0 | 0 | 0 | 0 | 0 | 0 | 0 | 0 | 0 | 0 | 0 | 85 | 0 | 0 | 0 | 0 | 20 | 0 | 0 | 0 | 0 | 0 | 0 | 1.5 | 0 | 0 | 0 | 0.4 | 0 | 0 | 0 | 0 | 0 | 0.4 | 0 | 0 | 0 | 0 | 0 | 0 | 0 | 0 | 0 | 0 | 0 | 0 | 0 | 0 | 0 | 0 | 0 | 0 | 0 | 0 | 0 | 0 | 0 | 0 | 0 | 0 | 0 | 0 | 0 | 0 | 0 | 0 | 0 | 0 | 0 | 0 | 0 | 5.5 | 0 | 0 | 0 | 0 | 0 | 0 | 2.8 | 0 | 0 | 268.6 | 0 | 0 | 0 | 0 | 0 | 0 | 0.7%w | 0 | 0 | 0 | 0 | 0 | 0 | 0 | 0 | 0 | 0 | 0 | 0 | 0 | 0 | 0 | Krupp F2000 | 0.8 | Collin | injection huile | 99999 | 99999 | 99999 | 165 | 170 | 175 | 180 | 185 | 190 | 200 | 200 | 220 | 99999 | 99999 | 99999 | 99999 | 99999 | 200 | 200 | 200 | 30 | 99999 | 99999 | 99999 | 99999 | 99999 | 99999 | 99999 | 99999 | 99999 | 99999 | 99999 | 99999 | 99999 | 99999 | 99999 | 99999 | 99999 | 99999 | 99999 | 99999 | 99999 | 99999 | 800 | 99999 | 99999 | 99999 | 99999 | 10 | 99999 | 99999 | 99999 | 99999 | 180 | 13 | 34 | 208 | Teach Line | 1 nuit à 60°C | 99999 | 160 | 200-200-190-185-180 | 45 | 15.5 | 9999 | 99999 | 61 | 99999 | 0.91 | 6.7 | 386 | 0.5 | 0.8 | 1.1 | 99999 | 2.2 | 99999 | 34 | 99999 | 38 | 99999
QM 365 J | 0 | 0 | 0 | 0 | 0 | 0 | 100 | 0 | 42 | 0 | 0 | 0 | 10 | 0 | 0 | 0 | 0 | 0 | 0 | 0 | 0 | 0 | 0 | 0 | 0 | 0 | 0 | 0 | 0 | 0 | 0 | 0 | 0 | 0 | 0 | 0 | 85 | 0 | 0 | 0 | 0 | 20 | 0 | 0 | 0 | 0 | 0 | 0 | 1.5 | 0 | 0 | 0 | 0.4 | 0 | 0 | 0 | 0 | 0 | 0.4 | 0 | 0 | 0 | 0 | 0 | 0 | 0 | 0 | 0 | 0 | 0 | 0 | 0 | 0 | 0 | 0 | 0 | 0 | 0 | 0 | 0 | 0 | 0 | 0 | 4 | 0 | 0 | 0 | 0 | 0 | 0 | 0 | 0 | 0 | 0 | 0 | 0 | 5.5 | 0 | 0 | 0 | 0 | 0 | 0 | 2.8 | 0 | 0 | 271.6 | 0 | 0 | 0 | 0 | 0 | 0 | 0 | 0 | 0 | 0 | 0 | 0 | 0 | 0 | 0 | 0 | 0 | 0 | 0 | 0 | 0 | 0 | Krupp F2000 | 0.8 | Collin | injection huile | 99999 | 99999 | 99999 | 165 | 170 | 175 | 180 | 185 | 190 | 200 | 200 | 220 | 99999 | 99999 | 99999 | 99999 | 99999 | 200 | 200 | 200 | 30 | 99999 | 99999 | 99999 | 99999 | 99999 | 99999 | 99999 | 99999 | 99999 | 99999 | 99999 | 99999 | 99999 | 99999 | 99999 | 99999 | 99999 | 99999 | 99999 | 99999 | 99999 | 99999 | 800 | 99999 | 99999 | 99999 | 99999 | 10 | 99999 | 99999 | 99999 | 99999 | 180 | 13 | 30 | 208 | Teach Line | 1 nuit à 60°C | 99999 | 160 | 200-200-190-185-180 | 40 | 14 | 9999 | 99999 | 61 | 99999 | 0.91 | 6.4 | 384 | 0.5 | 0.8 | 1.1 | 99999 | 2.2 | 99999 | 37 | 99999 | 45 | 99999
CFECO1 A | 0 | 0 | 0 | 60 | 0 | 0 | 0 | 0 | 60 | 0 | 0 | 0 | 0 | 0 | 0 | 0 | 0 | 0 | 0 | 0 | 0 | 0 | 0 | 0 | 0 | 0 | 0 | 0 | 0 | 0 | 0 | 0 | 0 | 0 | 0 | 0 | 0 | 0 | 0 | 0 | 0 | 0 | 0 | 0 | 0 | 0 | 22 | 0 | 0 | 1 | 1 | 0 | 0 | 0 | 0 | 0 | 0 | 0 | 0 | 0 | 0 | 0 | 0 | 0 | 24.8 | 0 | 1.5 | 1 | 0 | 5 | 3 | 0 | 0 | 0 | 0 | 0 | 0 | 0 | 0 | 0 | 0 | 0 | 0 | 0 | 0 | 0 | 0 | 0 | 0.5 | 4 | 0 | 0 | 0 | 0 | 0 | 0 | 0 | 0 | 0 | 0 | 0 | 0 | 0 | 0 | 0 | 0 | 293.8 | 0 | 0 | 0 | 0 | 0 | 0 | 0 | 0 | 0 | 0 | 0 | 0 | 0 | 110 | 0 | 0 | 0 | 0 | 0 | 0 | 0 | 0 | Krupp F2000 | 0.8 | Leistritz D27 52D | L9 | 250 | z11 | 60 | 160 | 170 | 175 | 180 | 185 | 190 | 190 | 195 | 195 | 200 | 200 | 200 | 200 | 200 | 194 | 99999 | 204 | 40 | 99999 | 99999 | 14 | 99999 | 99999 | 20 | 99999 | 99999 | 99999 | 99999 | 99999 | 45 | 99999 | 0.272 | 99999 | 99999 | 54 | 47 | 99999 | 83 | 55 | 1500 | 99999 | 2 | 4 | 40 | 99999 | 99999 | 99999 | 99999 | 99999 | 99999 | 99999 | 99999 | 99999 | 99999 | Teach Line | 4h 80°C | 99999 | 180 | 200-195-190-185-180 | 41 | 17.5 | 2 | 99999 | 99999 | 46 | 0.961 | 25.69 | 633.01 | 8.78 | 10.66 | 11.47 | 11.35 | 11.16 | 99999 | 99999 | 99999 | 99999 | 99999
CFECO1 C | 0 | 0 | 0 | 60 | 0 | 0 | 0 | 0 | 0 | 0 | 0 | 0 | 0 | 0 | 0 | 0 | 0 | 0 | 0 | 0 | 0 | 0 | 0 | 0 | 0 | 0 | 0 | 60 | 0 | 0 | 0 | 0 | 0 | 0 | 0 | 0 | 0 | 0 | 0 | 0 | 0 | 0 | 0 | 0 | 0 | 0 | 22 | 0 | 0 | 1 | 1 | 0 | 0 | 0 | 0 | 0 | 0 | 0 | 0 | 0 | 0 | 0 | 0 | 0 | 24.8 | 0 | 1.5 | 1 | 0 | 5 | 3 | 0 | 0 | 0 | 0 | 0 | 0 | 0 | 0 | 0 | 0 | 0 | 0 | 0 | 0 | 0 | 0 | 0 | 0.5 | 4 | 0 | 0 | 0 | 0 | 0 | 0 | 0 | 0 | 0 | 0 | 0 | 0 | 0 | 0 | 0 | 0 | 293.8 | 0 | 0 | 0 | 0 | 0 | 0 | 0 | 110 | 0 | 0 | 0 | 0 | 0 | 0 | 0 | 0 | 0 | 0 | 0 | 0 | 0 | 0 | Krupp F2000 | 0.8 | Leistritz D27 52D | L9 | 250 | z11 | 60 | 160 | 170 | 175 | 180 | 185 | 190 | 190 | 195 | 195 | 200 | 200 | 200 | 200 | 200 | 193 | 99999 | 202 | 40 | 99999 | 99999 | 14 | 99999 | 99999 | 23 | 99999 | 99999 | 99999 | 99999 | 99999 | 45 | 99999 | 0.279 | 99999 | 99999 | 53 | 45 | 99999 | 71 | 46 | 1600 | 99999 | 2 | 4 | 40 | 99999 | 99999 | 99999 | 99999 | 99999 | 99999 | 99999 | 99999 | 99999 | 99999 | Teach Line | 4h 80°C | 99999 | 180 | 200-195-190-185-180 | 40 | 18 | 2 | 99999 | 99999 | 42 | 0.975 | 14.72 | 537.74 | 6.85 | 8.15 | 8.71 | 8.76 | 8.79 | 99999 | 99999 | 99999 | 99999 | 99999
CFECO1 D | 0 | 0 | 0 | 60 | 0 | 0 | 0 | 0 | 0 | 0 | 0 | 0 | 0 | 0 | 0 | 0 | 0 | 0 | 0 | 0 | 0 | 0 | 0 | 0 | 0 | 0 | 0 | 0 | 60 | 0 | 0 | 0 | 0 | 0 | 0 | 0 | 0 | 0 | 0 | 0 | 0 | 0 | 0 | 0 | 0 | 0 | 22 | 0 | 0 | 1 | 1 | 0 | 0 | 0 | 0 | 0 | 0 | 0 | 0 | 0 | 0 | 0 | 0 | 0 | 24.8 | 0 | 1.5 | 1 | 0 | 5 | 3 | 0 | 0 | 0 | 0 | 0 | 0 | 0 | 0 | 0 | 0 | 0 | 0 | 0 | 0 | 0 | 0 | 0 | 0.5 | 4 | 0 | 0 | 0 | 0 | 0 | 0 | 0 | 0 | 0 | 0 | 0 | 0 | 0 | 0 | 0 | 0 | 293.8 | 0 | 0 | 0 | 0 | 0 | 0 | 0 | 0 | 110 | 0 | 0 | 0 | 0 | 0 | 0 | 0 | 0 | 0 | 0 | 0 | 0 | 0 | Krupp F2000 | 0.8 | Leistritz D27 52D | L9 | 250 | z11 | 60 | 160 | 170 | 175 | 180 | 185 | 190 | 190 | 195 | 195 | 200 | 200 | 200 | 200 | 200 | 194 | 99999 | 202 | 40 | 99999 | 99999 | 14 | 99999 | 99999 | 22 | 99999 | 99999 | 99999 | 99999 | 99999 | 40 | 99999 | 0.228 | 99999 | 99999 | 47 | 40 | 99999 | 65 | 44 | 1700 | 99999 | 2 | 4 | 40 | 99999 | 99999 | 99999 | 99999 | 99999 | 99999 | 99999 | 99999 | 99999 | 99999 | Teach Line | 4h 80°C | 99999 | 180 | 200-195-190-185-180 | 37 | 18 | 2 | 99999 | 99999 | 43 | 0.981 | 14.07 | 471.08 | 7.41 | 8.77 | 9.33 | 9.34 | 9.35 | 99999 | 99999 | 99999 | 99999 | 99999
CFECO1 E | 0 | 0 | 0 | 60 | 0 | 0 | 0 | 0 | 0 | 0 | 0 | 0 | 0 | 0 | 0 | 0 | 0 | 0 | 0 | 0 | 0 | 0 | 0 | 0 | 0 | 0 | 0 | 0 | 0 | 0 | 60 | 0 | 0 | 0 | 0 | 0 | 0 | 0 | 0 | 0 | 0 | 0 | 0 | 0 | 0 | 0 | 22 | 0 | 0 | 1 | 1 | 0 | 0 | 0 | 0 | 0 | 0 | 0 | 0 | 0 | 0 | 0 | 0 | 0 | 24.8 | 0 | 1.5 | 1 | 0 | 5 | 3 | 0 | 0 | 0 | 0 | 0 | 0 | 0 | 0 | 0 | 0 | 0 | 0 | 0 | 0 | 0 | 0 | 0 | 0.5 | 4 | 0 | 0 | 0 | 0 | 0 | 0 | 0 | 0 | 0 | 0 | 0 | 0 | 0 | 0 | 0 | 0 | 293.8 | 0 | 0 | 0 | 0 | 0 | 0 | 0 | 0 | 0 | 110 | 0 | 0 | 0 | 0 | 0 | 0 | 0 | 0 | 0 | 0 | 0 | 0 | Krupp F2000 | 0.8 | Leistritz D27 52D | L9 | 250 | z11 | 60 | 160 | 170 | 175 | 180 | 185 | 190 | 190 | 195 | 195 | 200 | 200 | 200 | 200 | 200 | 193 | 99999 | 201 | 40 | 99999 | 99999 | 14 | 99999 | 99999 | 18 | 99999 | 99999 | 99999 | 99999 | 99999 | 42 | 99999 | 0.24 | 99999 | 99999 | 48 | 41 | 99999 | 75 | 46 | 1700 | 99999 | 2 | 4 | 40 | 99999 | 99999 | 99999 | 99999 | 99999 | 99999 | 99999 | 99999 | 99999 | 99999 | Teach Line | 4h 80°C | 99999 | 180 | 200-195-190-185-180 | 40 | 17 | 2 | 99999 | 99999 | 44 | 0.939 | 19.48 | 572.21 | 8.71 | 10.15 | 10.65 | 10.5 | 10.38 | 99999 | 99999 | 99999 | 99999 | 99999
CFECO1 F | 0 | 0 | 0 | 60 | 0 | 0 | 0 | 0 | 0 | 0 | 0 | 0 | 0 | 0 | 0 | 0 | 0 | 0 | 0 | 0 | 0 | 0 | 0 | 0 | 0 | 0 | 0 | 0 | 0 | 0 | 0 | 60 | 0 | 0 | 0 | 0 | 0 | 0 | 0 | 0 | 0 | 0 | 0 | 0 | 0 | 0 | 22 | 0 | 0 | 1 | 1 | 0 | 0 | 0 | 0 | 0 | 0 | 0 | 0 | 0 | 0 | 0 | 0 | 0 | 24.8 | 0 | 1.5 | 1 | 0 | 5 | 3 | 0 | 0 | 0 | 0 | 0 | 0 | 0 | 0 | 0 | 0 | 0 | 0 | 0 | 0 | 0 | 0 | 0 | 0.5 | 4 | 0 | 0 | 0 | 0 | 0 | 0 | 0 | 0 | 0 | 0 | 0 | 0 | 0 | 0 | 0 | 0 | 293.8 | 0 | 0 | 0 | 0 | 0 | 0 | 0 | 0 | 0 | 0 | 110 | 0 | 0 | 0 | 0 | 0 | 0 | 0 | 0 | 0 | 0 | 0 | Krupp F2000 | 0.8 | Leistritz D27 52D | L9 | 250 | z11 | 60 | 160 | 170 | 175 | 180 | 185 | 190 | 190 | 195 | 195 | 200 | 200 | 200 | 200 | 200 | 193 | 99999 | 203 | 40 | 99999 | 99999 | 14 | 99999 | 99999 | 22 | 99999 | 99999 | 99999 | 99999 | 99999 | 41 | 99999 | 0.248 | 99999 | 99999 | 50 | 45 | 99999 | 75 | 45 | 1700 | 99999 | 2 | 4 | 40 | 99999 | 99999 | 99999 | 99999 | 99999 | 99999 | 99999 | 99999 | 99999 | 99999 | Teach Line | 4h 80°C | 99999 | 180 | 200-195-190-185-180 | 43 | 18.5 | 2 | 99999 | 99999 | 35 | 0.974 | 12.09 | 486.08 | 5.81 | 6.79 | 7.32 | 7.54 | 7.72 | 99999 | 99999 | 99999 | 99999 | 99999
CFECO1 G | 0 | 0 | 0 | 60 | 0 | 0 | 0 | 0 | 0 | 0 | 0 | 0 | 0 | 0 | 0 | 0 | 0 | 0 | 0 | 0 | 0 | 0 | 0 | 0 | 0 | 0 | 0 | 0 | 0 | 0 | 0 | 0 | 60 | 0 | 0 | 0 | 0 | 0 | 0 | 0 | 0 | 0 | 0 | 0 | 0 | 0 | 22 | 0 | 0 | 1 | 1 | 0 | 0 | 0 | 0 | 0 | 0 | 0 | 0 | 0 | 0 | 0 | 0 | 0 | 24.8 | 0 | 1.5 | 1 | 0 | 5 | 3 | 0 | 0 | 0 | 0 | 0 | 0 | 0 | 0 | 0 | 0 | 0 | 0 | 0 | 0 | 0 | 0 | 0 | 0.5 | 4 | 0 | 0 | 0 | 0 | 0 | 0 | 0 | 0 | 0 | 0 | 0 | 0 | 0 | 0 | 0 | 0 | 293.8 | 0 | 0 | 0 | 0 | 0 | 0 | 0 | 0 | 0 | 0 | 0 | 110 | 0 | 0 | 0 | 0 | 0 | 0 | 0 | 0 | 0 | 0 | Krupp F2000 | 0.8 | Leistritz D27 52D | L9 | 250 | z11 | 60 | 160 | 170 | 175 | 180 | 185 | 190 | 190 | 195 | 195 | 200 | 200 | 200 | 200 | 200 | 193 | 99999 | 203 | 40 | 99999 | 99999 | 14 | 99999 | 99999 | 22 | 99999 | 99999 | 99999 | 99999 | 99999 | 40 | 99999 | 0.242 | 99999 | 99999 | 50 | 43 | 99999 | 75 | 44 | 1700 | 99999 | 2 | 4 | 40 | 99999 | 99999 | 99999 | 99999 | 99999 | 99999 | 99999 | 99999 | 99999 | 99999 | Teach Line | 4h 80°C | 99999 | 180 | 200-195-190-185-180 | 44 | 17.5 | 2 | 99999 | 99999 | 39 | 0.969 | 10.79 | 420.64 | 5.54 | 6.68 | 7.35 | 7.64 | 7.81 | 99999 | 99999 | 99999 | 99999 | 99999
CFECO1 H | 0 | 0 | 0 | 60 | 0 | 0 | 0 | 0 | 0 | 0 | 0 | 0 | 0 | 0 | 0 | 0 | 0 | 0 | 0 | 0 | 0 | 0 | 0 | 0 | 0 | 0 | 0 | 0 | 0 | 0 | 0 | 0 | 0 | 60 | 0 | 0 | 0 | 0 | 0 | 0 | 0 | 0 | 0 | 0 | 0 | 0 | 22 | 0 | 0 | 1 | 1 | 0 | 0 | 0 | 0 | 0 | 0 | 0 | 0 | 0 | 0 | 0 | 0 | 0 | 24.8 | 0 | 1.5 | 1 | 0 | 5 | 3 | 0 | 0 | 0 | 0 | 0 | 0 | 0 | 0 | 0 | 0 | 0 | 0 | 0 | 0 | 0 | 0 | 0 | 0.5 | 4 | 0 | 0 | 0 | 0 | 0 | 0 | 0 | 0 | 0 | 0 | 0 | 0 | 0 | 0 | 0 | 0 | 293.8 | 0 | 0 | 0 | 0 | 0 | 0 | 0 | 0 | 0 | 0 | 0 | 0 | 110 | 0 | 0 | 0 | 0 | 0 | 0 | 0 | 0 | 0 | Krupp F2000 | 0.8 | Leistritz D27 52D | L9 | 250 | z11 | 60 | 160 | 170 | 175 | 180 | 185 | 190 | 190 | 195 | 195 | 200 | 200 | 200 | 200 | 200 | 193 | 99999 | 205 | 40 | 99999 | 99999 | 14 | 99999 | 99999 | 23 | 99999 | 99999 | 99999 | 99999 | 99999 | 40 | 99999 | 0.236 | 99999 | 99999 | 51 | 43 | 99999 | 93 | 49 | 1700 | 99999 | 2 | 4 | 40 | 99999 | 99999 | 99999 | 99999 | 99999 | 99999 | 99999 | 99999 | 99999 | 99999 | Teach Line | 4h 80°C | 99999 | 180 | 200-195-190-185-180 | 45 | 17.5 | 2 | 99999 | 99999 | 38 | 1.02 | 11.16 | 435.36 | 5.63 | 6.65 | 7.12 | 7.27 | 7.47 | 99999 | 99999 | 99999 | 99999 | 99999
CFECO2 A | 0 | 0 | 0 | 60 | 0 | 0 | 0 | 0 | 60 | 0 | 0 | 0 | 0 | 0 | 0 | 0 | 0 | 0 | 0 | 0 | 0 | 0 | 0 | 0 | 0 | 0 | 0 | 0 | 0 | 0 | 0 | 0 | 0 | 0 | 0 | 0 | 0 | 0 | 0 | 0 | 0 | 0 | 0 | 0 | 0 | 0 | 22 | 0 | 0 | 1 | 1 | 0 | 0 | 0 | 0 | 0 | 0 | 0 | 0 | 0 | 0 | 0 | 0 | 0 | 24.8 | 0 | 1.5 | 1 | 0 | 5 | 3 | 0 | 0 | 0 | 0 | 0 | 0 | 0 | 0 | 0 | 0 | 0 | 0 | 0 | 0 | 0 | 0 | 0 | 0.5 | 4 | 0 | 0 | 0 | 0 | 0 | 0 | 0 | 0 | 0 | 0 | 0 | 0 | 0 | 0 | 0 | 0 | 293.8 | 0 | 0 | 0 | 0 | 0 | 0 | 0 | 0 | 0 | 0 | 0 | 0 | 0 | 110 | 0 | 0 | 0 | 0 | 0 | 0 | 0 | 0 | Krupp F2000 | 0.8 | Leistritz D27 52D | L9 | 250 | z11 | 60 | 160 | 170 | 175 | 180 | 185 | 190 | 190 | 195 | 195 | 200 | 200 | 200 | 200 | 200 | 99999 | 99999 | 201 | 40 | 99999 | 99999 | 14 | 99999 | 99999 | 19 | 99999 | 99999 | 99999 | 99999 | 99999 | 44 | 99999 | 0.262 | 99999 | 99999 | 43 | 47 | 99999 | 52 | 69 | 1700 | 99999 | 2 | 4 | 40 | 99999 | 99999 | 99999 | 99999 | 99999 | 99999 | 99999 | 99999 | 99999 | 99999 | Teach Line | 4h 80°C | 99999 | 180 | 200-195-190-185-180 | 40 | 17 | 2 | 99999 | 99999 | 46 | 0.968 | 27.85 | 627.73 | 9.25 | 11.01 | 11.73 | 11.55 | 11.3 | 99999 | 99999 | 99999 | 99999 | 99999
CFECO2 B | 0 | 0 | 0 | 60 | 0 | 0 | 0 | 0 | 60 | 0 | 0 | 0 | 0 | 0 | 0 | 0 | 0 | 0 | 0 | 0 | 0 | 0 | 0 | 0 | 0 | 0 | 0 | 0 | 0 | 0 | 0 | 0 | 0 | 0 | 0 | 0 | 0 | 0 | 0 | 0 | 0 | 0 | 0 | 0 | 0 | 0 | 22 | 0 | 0 | 1 | 1 | 0 | 0 | 0 | 0 | 0 | 0 | 0 | 0 | 0 | 0 | 0 | 0 | 0 | 24.8 | 0 | 1.5 | 1 | 0 | 5 | 0 | 0 | 0 | 0 | 0 | 0 | 0 | 0 | 0 | 0 | 0 | 0 | 0 | 0 | 0 | 0 | 0 | 0 | 0.5 | 4 | 0 | 0 | 0 | 0 | 0 | 0 | 0 | 0 | 0 | 0 | 0 | 0 | 0 | 0 | 0 | 0 | 290.8 | 0 | 0 | 0 | 0 | 0 | 0 | 0 | 0 | 0 | 0 | 0 | 0 | 0 | 110 | 0 | 0 | 0 | 0 | 0 | 0 | 0 | 0 | Krupp F2000 | 0.8 | Leistritz D27 52D | L9 | 250 | z11 | 60 | 160 | 170 | 175 | 180 | 185 | 190 | 190 | 195 | 195 | 200 | 200 | 200 | 200 | 200 | 99999 | 99999 | 204 | 40 | 99999 | 99999 | 14 | 99999 | 99999 | 18 | 99999 | 99999 | 99999 | 99999 | 99999 | 44 | 99999 | 0.278 | 99999 | 99999 | 47 | 50 | 99999 | 94 | 62 | 1700 | 99999 | 2 | 4 | 40 | 99999 | 99999 | 99999 | 99999 | 99999 | 99999 | 99999 | 99999 | 99999 | 99999 | Teach Line | 4h 80°C | 99999 | 180 | 200-195-190-185-180 | 40 | 17.5 | 2 | 99999 | 99999 | 44 | 0.935 | 26.13 | 696.52 | 9.07 | 10.86 | 11.59 | 11.28 | 10.89 | 99999 | 99999 | 99999 | 99999 | 99999
CFECO2 C | 0 | 0 | 0 | 0 | 60 | 0 | 0 | 0 | 60 | 0 | 0 | 0 | 0 | 0 | 0 | 0 | 0 | 0 | 0 | 0 | 0 | 0 | 0 | 0 | 0 | 0 | 0 | 0 | 0 | 0 | 0 | 0 | 0 | 0 | 0 | 0 | 0 | 0 | 0 | 0 | 0 | 0 | 0 | 0 | 0 | 0 | 22 | 0 | 0 | 1 | 1 | 0 | 0 | 0 | 0 | 0 | 0 | 0 | 0 | 0 | 0 | 0 | 0 | 0 | 24.8 | 0 | 1.5 | 1 | 0 | 5 | 0 | 0 | 0 | 0 | 0 | 0 | 0 | 0 | 0 | 0 | 0 | 0 | 0 | 0 | 0 | 0 | 0 | 0 | 0.5 | 4 | 0 | 0 | 0 | 0 | 0 | 0 | 0 | 0 | 0 | 0 | 0 | 0 | 0 | 0 | 0 | 0 | 290.8 | 0 | 0 | 0 | 0 | 0 | 0 | 0 | 0 | 0 | 0 | 0 | 0 | 0 | 110 | 0 | 0 | 0 | 0 | 0 | 0 | 0 | 0 | Krupp F2000 | 0.8 | Leistritz D27 52D | L9 | 250 | z11 | 60 | 160 | 170 | 175 | 180 | 185 | 190 | 190 | 195 | 195 | 200 | 200 | 200 | 200 | 200 | 99999 | 99999 | 203 | 40 | 99999 | 99999 | 14 | 99999 | 99999 | 19 | 99999 | 99999 | 99999 | 99999 | 99999 | 44 | 99999 | 0.252 | 99999 | 99999 | 48 | 51 | 99999 | 86 | 53 | 1700 | 99999 | 2 | 4 | 40 | 99999 | 99999 | 99999 | 99999 | 99999 | 99999 | 99999 | 99999 | 99999 | 99999 | Teach Line | 4h 80°C | 99999 | 180 | 200-195-190-185-180 | 45 | 15 | 2 | 99999 | 99999 | 47 | 0.942 | 22.25 | 679.63 | 9.66 | 11.36 | 11.89 | 11.39 | 10.89 | 99999 | 99999 | 99999 | 99999 | 99999
CFECO2 D | 0 | 0 | 0 | 60 | 0 | 0 | 0 | 0 | 0 | 0 | 0 | 0 | 0 | 0 | 0 | 0 | 0 | 0 | 0 | 0 | 0 | 0 | 0 | 0 | 0 | 0 | 0 | 0 | 0 | 0 | 0 | 0 | 0 | 0 | 0 | 0 | 0 | 0 | 0 | 0 | 0 | 0 | 0 | 0 | 0 | 0 | 22 | 0 | 0 | 1 | 1 | 0 | 0 | 0 | 0 | 0 | 0 | 0 | 0 | 0 | 0 | 0 | 0 | 0 | 24.8 | 0 | 1.5 | 1 | 0 | 5 | 0 | 0 | 0 | 0 | 0 | 0 | 0 | 0 | 0 | 0 | 0 | 0 | 0 | 0 | 0 | 0 | 0 | 0 | 0.5 | 4 | 60 | 0 | 0 | 0 | 0 | 0 | 0 | 0 | 0 | 0 | 0 | 0 | 0 | 0 | 0 | 0 | 290.8 | 0 | 0 | 0 | 0 | 0 | 0 | 0 | 0 | 0 | 0 | 0 | 0 | 0 | 0 | 110 | 0 | 0 | 0 | 0 | 0 | 0 | 0 | Krupp F2000 | 0.8 | Leistritz D27 52D | L9 | 250 | z11 | 60 | 160 | 170 | 175 | 180 | 185 | 190 | 190 | 195 | 195 | 200 | 200 | 200 | 200 | 200 | 99999 | 99999 | 203 | 40 | 99999 | 99999 | 14 | 99999 | 99999 | 19 | 99999 | 99999 | 99999 | 99999 | 99999 | 37 | 99999 | 0.227 | 99999 | 99999 | 35 | 39 | 99999 | 94 | 53 | 1700 | 99999 | 2 | 4 | 40 | 99999 | 99999 | 99999 | 99999 | 99999 | 99999 | 99999 | 99999 | 99999 | 99999 | Teach Line | 4h 80°C | 99999 | 180 | 200-195-190-185-180 | 32 | 16.5 | 2 | 99999 | 99999 | 40 | 0.946 | 15.14 | 563.14 | 7.9 | 9.25 | 9.69 | 9.45 | 9.25 | 99999 | 99999 | 99999 | 99999 | 99999
CFECO2 E | 0 | 0 | 0 | 60 | 0 | 0 | 0 | 0 | 0 | 0 | 0 | 0 | 0 | 0 | 0 | 0 | 0 | 0 | 0 | 0 | 0 | 0 | 0 | 0 | 0 | 0 | 0 | 0 | 60 | 0 | 0 | 0 | 0 | 0 | 0 | 0 | 0 | 0 | 0 | 0 | 0 | 0 | 0 | 0 | 0 | 0 | 22 | 0 | 0 | 1 | 1 | 0 | 0 | 0 | 0 | 0 | 0 | 0 | 0 | 0 | 0 | 0 | 0 | 0 | 24.8 | 0 | 1.5 | 1 | 0 | 5 | 0 | 0 | 0 | 0 | 0 | 0 | 0 | 0 | 0 | 0 | 0 | 0 | 0 | 0 | 0 | 0 | 0 | 0 | 0.5 | 4 | 0 | 0 | 0 | 0 | 0 | 0 | 0 | 0 | 0 | 0 | 0 | 0 | 0 | 0 | 0 | 0 | 290.8 | 0 | 0 | 0 | 0 | 0 | 0 | 0 | 0 | 110 | 0 | 0 | 0 | 0 | 0 | 0 | 0 | 0 | 0 | 0 | 0 | 0 | 0 | Krupp F2000 | 0.8 | Leistritz D27 52D | L9 | 250 | z11 | 60 | 160 | 170 | 175 | 180 | 185 | 190 | 190 | 195 | 195 | 200 | 200 | 200 | 200 | 200 | 99999 | 99999 | 203 | 40 | 99999 | 99999 | 14 | 99999 | 99999 | 20 | 99999 | 99999 | 99999 | 99999 | 99999 | 41 | 99999 | 0.224 | 99999 | 99999 | 37 | 41 | 99999 | 94 | 50 | 1700 | 99999 | 2 | 4 | 40 | 99999 | 99999 | 99999 | 99999 | 99999 | 99999 | 99999 | 99999 | 99999 | 99999 | Teach Line | 4h 80°C | 99999 | 180 | 200-195-190-185-180 | 32 | 17 | 2 | 99999 | 99999 | 40 | 0.957 | 10.83 | 374.58 | 7.51 | 8.83 | 9.32 | 9.16 | 9.02 | 99999 | 99999 | 99999 | 99999 | 99999
CFECO2 F | 0 | 0 | 0 | 60 | 0 | 0 | 0 | 0 | 0 | 0 | 0 | 0 | 0 | 0 | 0 | 0 | 0 | 0 | 0 | 0 | 0 | 0 | 0 | 0 | 0 | 0 | 0 | 0 | 0 | 0 | 60 | 0 | 0 | 0 | 0 | 0 | 0 | 0 | 0 | 0 | 0 | 0 | 0 | 0 | 0 | 0 | 22 | 0 | 0 | 1 | 1 | 0 | 0 | 0 | 0 | 0 | 0 | 0 | 0 | 0 | 0 | 0 | 0 | 0 | 24.8 | 0 | 1.5 | 1 | 0 | 5 | 0 | 0 | 0 | 0 | 0 | 0 | 0 | 0 | 0 | 0 | 0 | 0 | 0 | 0 | 0 | 0 | 0 | 0 | 0.5 | 4 | 0 | 0 | 0 | 0 | 0 | 0 | 0 | 0 | 0 | 0 | 0 | 0 | 0 | 0 | 0 | 0 | 290.8 | 0 | 0 | 0 | 0 | 0 | 0 | 0 | 0 | 0 | 110 | 0 | 0 | 0 | 0 | 0 | 0 | 0 | 0 | 0 | 0 | 0 | 0 | Krupp F2000 | 0.8 | Leistritz D27 52D | L9 | 250 | z11 | 60 | 160 | 170 | 175 | 180 | 185 | 190 | 190 | 195 | 195 | 200 | 200 | 200 | 200 | 200 | 99999 | 99999 | 201 | 40 | 99999 | 99999 | 14 | 99999 | 99999 | 19 | 99999 | 99999 | 99999 | 99999 | 99999 | 39 | 99999 | 0.231 | 99999 | 99999 | 37 | 41 | 99999 | 86 | 51 | 1700 | 99999 | 2 | 4 | 40 | 99999 | 99999 | 99999 | 99999 | 99999 | 99999 | 99999 | 99999 | 99999 | 99999 | Teach Line | 4h 80°C | 99999 | 180 | 200-195-190-185-180 | 36 | 17 | 2 | 99999 | 99999 | 43 | 0.939 | 18.13 | 615.85 | 8.52 | 10.03 | 10.52 | 10.26 | 9.99 | 99999 | 99999 | 99999 | 99999 | 99999
CFECO2 G | 0 | 0 | 0 | 0 | 60 | 0 | 0 | 0 | 0 | 0 | 0 | 0 | 0 | 0 | 0 | 0 | 0 | 0 | 0 | 0 | 0 | 0 | 0 | 0 | 0 | 0 | 0 | 0 | 0 | 0 | 60 | 0 | 0 | 0 | 0 | 0 | 0 | 0 | 0 | 0 | 0 | 0 | 0 | 0 | 0 | 0 | 22 | 0 | 0 | 1 | 1 | 0 | 0 | 0 | 0 | 0 | 0 | 0 | 0 | 0 | 0 | 0 | 0 | 0 | 24.8 | 0 | 1.5 | 1 | 0 | 5 | 0 | 0 | 0 | 0 | 0 | 0 | 0 | 0 | 0 | 0 | 0 | 0 | 0 | 0 | 0 | 0 | 0 | 0 | 0.5 | 4 | 0 | 0 | 0 | 0 | 0 | 0 | 0 | 0 | 0 | 0 | 0 | 0 | 0 | 0 | 0 | 0 | 290.8 | 0 | 0 | 0 | 0 | 0 | 0 | 0 | 0 | 0 | 110 | 0 | 0 | 0 | 0 | 0 | 0 | 0 | 0 | 0 | 0 | 0 | 0 | Krupp F2000 | 0.8 | Leistritz D27 52D | L9 | 250 | z11 | 60 | 160 | 170 | 175 | 180 | 185 | 190 | 190 | 195 | 195 | 200 | 200 | 200 | 200 | 200 | 99999 | 99999 | 202 | 40 | 99999 | 99999 | 14 | 99999 | 99999 | 17 | 99999 | 99999 | 99999 | 99999 | 99999 | 42 | 99999 | 0.234 | 99999 | 99999 | 43 | 46 | 99999 | 86 | 52 | 1700 | 99999 | 2 | 4 | 40 | 99999 | 99999 | 99999 | 99999 | 99999 | 99999 | 99999 | 99999 | 99999 | 99999 | Teach Line | 4h 80°C | 99999 | 180 | 200-195-190-185-180 | 41 | 16 | 2 | 99999 | 99999 | 42 | 0.94 | 16.27 | 588.19 | 8.49 | 9.95 | 10.37 | 10.05 | 9.77 | 99999 | 99999 | 99999 | 99999 | 99999
CFECO3 A | 0 | 0 | 0 | 60 | 0 | 0 | 0 | 0 | 60 | 0 | 0 | 0 | 0 | 0 | 0 | 0 | 0 | 0 | 0 | 0 | 0 | 0 | 0 | 0 | 0 | 0 | 0 | 0 | 0 | 0 | 0 | 0 | 0 | 0 | 0 | 0 | 0 | 0 | 0 | 0 | 0 | 0 | 0 | 0 | 0 | 0 | 22 | 0 | 0 | 1 | 1 | 0 | 0 | 0 | 0 | 0 | 0 | 0 | 0 | 0 | 0 | 0 | 0 | 0 | 24.8 | 0 | 1.5 | 1 | 0 | 5 | 0 | 0 | 0 | 0 | 0 | 0 | 0 | 0 | 0 | 0 | 0 | 0 | 0 | 0 | 0 | 0 | 0 | 0 | 0.5 | 4 | 0 | 0 | 0 | 0 | 0 | 0 | 0 | 0 | 0 | 0 | 0 | 0 | 0 | 0 | 0 | 0 | 290.8 | 0 | 0 | 0 | 0 | 0 | 0 | 0 | 0 | 0 | 0 | 0 | 0 | 0 | 110 | 0 | 0 | 0 | 0 | 0 | 0 | 0 | 0 | Krupp F2000 | 0.8 | Leistritz D27 52D | L9 | 250 | z11 | 60 | 160 | 170 | 175 | 180 | 185 | 190 | 190 | 195 | 195 | 200 | 200 | 200 | 200 | 200 | 99999 | 99999 | 204 | 40 | 99999 | 99999 | 14 | 99999 | 99999 | 19 | 99999 | 99999 | 99999 | 99999 | 99999 | 42 | 99999 | 0.253 | 99999 | 99999 | 51 | 51 | 99999 | 70 | 51 | 1700 | 99999 | 2 | 4 | 40 | 99999 | 99999 | 99999 | 99999 | 99999 | 99999 | 99999 | 99999 | 99999 | 99999 | Teach Line | 4h 80°C | 99999 | 180 | 200-195-190-185-180 | 37 | 17.5 | 2 | 99999 | 99999 | 42 | 0.958 | 22.25 | 751.66 | 9.46 | 11.57 | 12.43 | 12.02 | 11.58 | 99999 | 99999 | 99999 | 99999 | 99999
CFECO3 B | 0 | 0 | 0 | 60 | 0 | 0 | 0 | 0 | 60 | 0 | 0 | 0 | 0 | 0 | 0 | 0 | 0 | 0 | 0 | 0 | 0 | 0 | 0 | 0 | 0 | 0 | 0 | 0 | 0 | 0 | 0 | 0 | 0 | 0 | 0 | 0 | 0 | 0 | 0 | 0 | 0 | 0 | 0 | 0 | 0 | 0 | 22 | 0 | 0 | 1 | 1 | 0 | 0 | 0 | 0 | 0 | 0 | 0 | 0 | 0 | 0 | 0 | 0 | 0 | 24.8 | 0 | 1.5 | 1 | 0 | 5 | 0 | 0 | 0 | 0 | 0 | 0 | 0 | 0 | 0 | 0 | 0 | 0 | 0 | 0 | 0 | 0 | 0 | 0 | 0.5 | 4 | 0 | 0 | 0 | 0 | 0 | 0 | 0 | 0 | 0 | 0 | 0 | 0 | 0 | 0 | 0 | 0 | 290.8 | 0 | 0 | 0 | 0 | 0 | 0 | 0 | 0 | 0 | 0 | 0 | 0 | 0 | 110 | 0 | 0 | 0 | 0 | 0 | 0 | 0 | 0 | Krupp F2000 | 0.8 | Leistritz D27 52D | L9 | 250 | z11 | 60 | 160 | 170 | 175 | 180 | 185 | 190 | 190 | 195 | 195 | 200 | 200 | 200 | 200 | 200 | 99999 | 99999 | 203 | 40 | 99999 | 99999 | 14 | 99999 | 99999 | 20 | 99999 | 99999 | 99999 | 99999 | 99999 | 40 | 99999 | 0.247 | 99999 | 99999 | 54 | 54 | 99999 | 100 | 52 | 1800 | 99999 | 2 | 4 | 40 | 99999 | 99999 | 99999 | 99999 | 99999 | 99999 | 99999 | 99999 | 99999 | 99999 | Teach Line | 4h 80°C | 99999 | 180 | 200-195-190-185-180 | 34 | 16 | 2 | 99999 | 99999 | 45.33333 | 0.944 | 23.13 | 755.98 | 9.47 | 11.53 | 12.37 | 12.02 | 11.58 | 99999 | 99999 | 99999 | 99999 | 99999
CFECO3 C | 0 | 0 | 0 | 60 | 0 | 0 | 0 | 0 | 0 | 0 | 0 | 0 | 0 | 0 | 0 | 0 | 0 | 0 | 0 | 0 | 0 | 0 | 0 | 0 | 0 | 0 | 0 | 0 | 0 | 0 | 60 | 0 | 0 | 0 | 0 | 0 | 0 | 0 | 0 | 0 | 0 | 0 | 0 | 0 | 0 | 0 | 22 | 0 | 0 | 1 | 1 | 0 | 0 | 0 | 0 | 0 | 0 | 0 | 0 | 0 | 0 | 0 | 0 | 0 | 24.8 | 0 | 1.5 | 1 | 0 | 5 | 0 | 0 | 0 | 0 | 0 | 0 | 0 | 0 | 0 | 0 | 0 | 0 | 0 | 0 | 0 | 0 | 0 | 0 | 0.5 | 4 | 0 | 0 | 0 | 0 | 0 | 0 | 0 | 0 | 0 | 0 | 0 | 0 | 0 | 0 | 0 | 0 | 290.8 | 0 | 0 | 0 | 0 | 0 | 0 | 0 | 0 | 0 | 110 | 0 | 0 | 0 | 0 | 0 | 0 | 0 | 0 | 0 | 0 | 0 | 0 | Krupp F2000 | 0.8 | Leistritz D27 52D | L9 | 250 | z11 | 60 | 160 | 170 | 175 | 180 | 185 | 190 | 190 | 195 | 195 | 200 | 200 | 200 | 200 | 200 | 99999 | 99999 | 202 | 40 | 99999 | 99999 | 14 | 99999 | 99999 | 20 | 99999 | 99999 | 99999 | 99999 | 99999 | 40 | 99999 | 0.237 | 99999 | 99999 | 47 | 47 | 99999 | 100 | 50 | 1800 | 99999 | 2 | 4 | 40 | 99999 | 99999 | 99999 | 99999 | 99999 | 99999 | 99999 | 99999 | 99999 | 99999 | Teach Line | 4h 80°C | 99999 | 180 | 200-195-190-185-180 | 29 | 16 | 2 | 99999 | 99999 | 38 | 0.94 | 16.66 | 659.91 | 8.76 | 10.55 | 11.21 | 10.98 | 10.69 | 99999 | 99999 | 99999 | 99999 | 99999
CFECO3 D | 0 | 0 | 0 | 60 | 0 | 0 | 0 | 0 | 0 | 0 | 0 | 0 | 0 | 0 | 0 | 0 | 0 | 0 | 0 | 0 | 0 | 0 | 0 | 0 | 0 | 0 | 0 | 0 | 0 | 0 | 60 | 0 | 0 | 0 | 0 | 0 | 0 | 0 | 0 | 0 | 0 | 0 | 0 | 0 | 0 | 0 | 22 | 0 | 0 | 1 | 1 | 0 | 0 | 0 | 0 | 0 | 0 | 0 | 0 | 0 | 0 | 0 | 0 | 0 | 24.8 | 0 | 1.5 | 1 | 0 | 5 | 0 | 0 | 0 | 0 | 0 | 0 | 0 | 0 | 0 | 0 | 0 | 0 | 0 | 0 | 0 | 0 | 0 | 0 | 0.5 | 4 | 0 | 0 | 0 | 0 | 0 | 0 | 0 | 0 | 0 | 0 | 0 | 0 | 0 | 0 | 0 | 0 | 315.8 | 0 | 0 | 0 | 0 | 0 | 0 | 0 | 0 | 0 | 135 | 0 | 0 | 0 | 0 | 0 | 0 | 0 | 0 | 0 | 0 | 0 | 0 | Krupp F2000 | 0.8 | Leistritz D27 52D | L9 | 250 | z11 | 60 | 160 | 170 | 175 | 180 | 185 | 190 | 190 | 195 | 195 | 200 | 200 | 200 | 200 | 200 | 99999 | 99999 | 201 | 40 | 99999 | 99999 | 14 | 99999 | 99999 | 18 | 99999 | 99999 | 99999 | 99999 | 99999 | 40 | 99999 | 0.24 | 99999 | 99999 | 45 | 44 | 99999 | 100 | 49 | 1800 | 99999 | 2 | 4 | 40 | 99999 | 99999 | 99999 | 99999 | 99999 | 99999 | 99999 | 99999 | 99999 | 99999 | Teach Line | 4h 80°C | 99999 | 180 | 200-195-190-185-180 | 30 | 16 | 2 | 99999 | 99999 | 41.33333 | 0.931 | 18.22 | 702.37 | 10 | 11.87 | 12.44 | 11.95 | 11.45 | 99999 | 99999 | 99999 | 99999 | 99999
CFECO3 F | 0 | 0 | 0 | 60 | 0 | 0 | 0 | 0 | 60 | 0 | 0 | 0 | 0 | 0 | 0 | 0 | 0 | 0 | 0 | 0 | 0 | 0 | 0 | 0 | 0 | 0 | 0 | 0 | 0 | 0 | 0 | 0 | 0 | 0 | 0 | 0 | 0 | 0 | 0 | 0 | 0 | 0 | 0 | 0 | 0 | 0 | 22 | 0 | 0 | 1 | 1 | 0 | 0 | 0 | 0 | 0 | 0 | 0 | 0 | 0 | 0 | 0 | 0 | 0 | 0 | 0 | 1.5 | 1 | 12.4 | 5 | 0 | 0 | 0 | 0 | 0 | 0 | 0 | 0 | 0 | 0 | 0 | 0 | 0 | 0 | 0 | 0 | 0 | 0 | 0.5 | 4 | 0 | 0 | 0 | 0 | 0 | 0 | 0 | 0 | 0 | 0 | 0 | 0 | 0 | 0 | 0 | 0 | 278.4 | 0 | 0 | 0 | 0 | 0 | 0 | 0 | 0 | 0 | 0 | 0 | 0 | 0 | 110 | 0 | 0 | 0 | 0 | 0 | 0 | 0 | 0 | Krupp F2000 | 0.8 | Leistritz D27 52D | L9 | 250 | z11 | 60 | 160 | 170 | 175 | 180 | 185 | 190 | 190 | 195 | 195 | 200 | 200 | 200 | 200 | 200 | 99999 | 99999 | 203 | 40 | 99999 | 99999 | 14 | 99999 | 99999 | 19 | 99999 | 99999 | 99999 | 99999 | 99999 | 43 | 99999 | 0.25 | 99999 | 99999 | 50 | 51 | 99999 | 70 | 48 | 1800 | 99999 | 2 | 4 | 40 | 99999 | 99999 | 99999 | 99999 | 99999 | 99999 | 99999 | 99999 | 99999 | 99999 | Teach Line | 4h 80°C | 99999 | 180 | 200-195-190-185-180 | 34 | 15 | 2 | 99999 | 99999 | 46 | 0.925 | 22.85 | 739.58 | 12.08 | 14.11 | 14.57 | 13.62 | 12.79 | 99999 | 99999 | 99999 | 99999 | 99999
CFECO3 G | 0 | 0 | 0 | 60 | 0 | 0 | 0 | 0 | 60 | 0 | 0 | 0 | 0 | 0 | 0 | 0 | 0 | 0 | 0 | 0 | 0 | 0 | 0 | 0 | 0 | 0 | 0 | 0 | 0 | 0 | 0 | 0 | 0 | 0 | 0 | 0 | 0 | 0 | 0 | 0 | 0 | 0 | 0 | 0 | 0 | 0 | 22 | 0 | 0 | 1 | 1 | 0 | 0 | 0 | 0 | 0 | 0 | 0 | 0 | 0 | 0 | 0 | 0 | 0 | 0 | 0 | 1.5 | 1 | 24.8 | 5 | 0 | 0 | 0 | 0 | 0 | 0 | 0 | 0 | 0 | 0 | 0 | 0 | 0 | 0 | 0 | 0 | 0 | 0 | 0.5 | 4 | 0 | 0 | 0 | 0 | 0 | 0 | 0 | 0 | 0 | 0 | 0 | 0 | 0 | 0 | 0 | 0 | 290.8 | 0 | 0 | 0 | 0 | 0 | 0 | 0 | 0 | 0 | 0 | 0 | 0 | 0 | 110 | 0 | 0 | 0 | 0 | 0 | 0 | 0 | 0 | Krupp F2000 | 0.8 | Leistritz D27 52D | L9 | 250 | z11 | 60 | 160 | 170 | 175 | 180 | 185 | 190 | 190 | 195 | 195 | 200 | 200 | 200 | 200 | 200 | 99999 | 99999 | 203 | 40 | 99999 | 99999 | 14 | 99999 | 99999 | 17 | 99999 | 99999 | 99999 | 99999 | 99999 | 40 | 99999 | 0.247 | 99999 | 99999 | 49 | 49 | 99999 | 70 | 45 | 1800 | 99999 | 2 | 4 | 40 | 99999 | 99999 | 99999 | 99999 | 99999 | 99999 | 99999 | 99999 | 99999 | 99999 | Teach Line | 4h 80°C | 99999 | 180 | 200-195-190-185-180 | 29 | 13.5 | 2 | 99999 | 99999 | 47.33333 | 0.946 | 20.4 | 746.44 | 10.49 | 12.5 | 13.1 | 12.39 | 11.66 | 99999 | 99999 | 99999 | 99999 | 99999
CFECO3 H | 0 | 0 | 0 | 60 | 0 | 0 | 0 | 0 | 60 | 0 | 0 | 0 | 0 | 0 | 0 | 0 | 0 | 0 | 0 | 0 | 0 | 0 | 0 | 0 | 0 | 0 | 0 | 0 | 0 | 0 | 0 | 0 | 0 | 0 | 0 | 0 | 0 | 0 | 0 | 0 | 0 | 0 | 0 | 0 | 0 | 0 | 22 | 0 | 0 | 1 | 1 | 0 | 0 | 0 | 0 | 0 | 0 | 0 | 0 | 0 | 0 | 0 | 0 | 0 | 24.8 | 0 | 1.5 | 1 | 0 | 5 | 3 | 0 | 0 | 0 | 0 | 0 | 0 | 0 | 0 | 0 | 0 | 0 | 0 | 0 | 0 | 0 | 0 | 0 | 0.5 | 4 | 0 | 0 | 0 | 0 | 0 | 0 | 0 | 0 | 0 | 0 | 0 | 0 | 0 | 0 | 0 | 0 | 293.8 | 0 | 0 | 0 | 0 | 0 | 0 | 0 | 0 | 0 | 0 | 0 | 0 | 0 | 110 | 0 | 0 | 0 | 0 | 0 | 0 | 0 | 0 | Krupp F2000 | 0.8 | Leistritz D27 52D | L9 | 250 | z11 | 60 | 175 | 190 | 195 | 200 | 205 | 210 | 220 | 220 | 220 | 220 | 220 | 200 | 200 | 200 | 99999 | 99999 | 201 | 40 | 99999 | 99999 | 14 | 99999 | 99999 | 17 | 99999 | 99999 | 99999 | 99999 | 99999 | 41 | 99999 | 0.246 | 99999 | 99999 | 47 | 47 | 99999 | 69 | 48 | 1800 | 99999 | 2 | 4 | 40 | 99999 | 99999 | 99999 | 99999 | 99999 | 99999 | 99999 | 99999 | 99999 | 99999 | Teach Line | 4h 80°C | 99999 | 180 | 200-195-190-185-180 | 37 | 17 | 2 | 99999 | 99999 | 47.33333 | 0.942 | 26.95 | 711.77 | 10 | 12.06 | 12.82 | 12.43 | 12.07 | 99999 | 99999 | 99999 | 99999 | 99999
CFECO3 I | 0 | 0 | 0 | 60 | 0 | 0 | 0 | 0 | 60 | 0 | 0 | 0 | 0 | 0 | 0 | 0 | 0 | 0 | 0 | 0 | 0 | 0 | 0 | 0 | 0 | 0 | 0 | 0 | 0 | 0 | 0 | 0 | 0 | 0 | 0 | 0 | 0 | 0 | 0 | 0 | 0 | 0 | 0 | 0 | 0 | 0 | 22 | 0 | 0 | 1 | 1 | 0 | 0 | 0 | 0 | 0 | 0 | 0 | 0 | 0 | 0 | 0 | 0 | 0 | 24.8 | 0 | 1.5 | 1 | 0 | 5 | 0 | 3 | 0 | 0 | 0 | 0 | 0 | 0 | 0 | 0 | 0 | 0 | 0 | 0 | 0 | 0 | 0 | 0 | 0.5 | 4 | 0 | 0 | 0 | 0 | 0 | 0 | 0 | 0 | 0 | 0 | 0 | 0 | 0 | 0 | 0 | 0 | 293.8 | 0 | 0 | 0 | 0 | 0 | 0 | 0 | 0 | 0 | 0 | 0 | 0 | 0 | 110 | 0 | 0 | 0 | 0 | 0 | 0 | 0 | 0 | Krupp F2000 | 0.8 | Leistritz D27 52D | L9 | 250 | z11 | 60 | 175 | 190 | 195 | 200 | 205 | 210 | 220 | 220 | 220 | 220 | 220 | 200 | 200 | 200 | 99999 | 99999 | 202 | 40 | 99999 | 99999 | 14 | 99999 | 99999 | 19 | 99999 | 99999 | 99999 | 99999 | 99999 | 42 | 99999 | 0.25 | 99999 | 99999 | 45 | 46 | 99999 | 69 | 47 | 1800 | 99999 | 2 | 4 | 40 | 99999 | 99999 | 99999 | 99999 | 99999 | 99999 | 99999 | 99999 | 99999 | 99999 | Teach Line | 4h 80°C | 99999 | 180 | 200-195-190-185-180 | 41 | 18.5 | 2 | 99999 | 99999 | 42.66667 | 0.938 | 18.32 | 736.67 | 9.97 | 12.13 | 12.7 | 11.2 | 11.17 | 99999 | 99999 | 99999 | 99999 | 99999
CFECO4 A | 0 | 0 | 0 | 60 | 0 | 0 | 0 | 0 | 60 | 0 | 0 | 0 | 0 | 0 | 0 | 0 | 0 | 0 | 0 | 0 | 0 | 0 | 0 | 0 | 0 | 0 | 0 | 0 | 0 | 0 | 0 | 0 | 0 | 0 | 0 | 0 | 0 | 0 | 0 | 0 | 0 | 0 | 0 | 0 | 0 | 0 | 22 | 0 | 0 | 1 | 1 | 0 | 0 | 0 | 0 | 0 | 0 | 0 | 0 | 0 | 0 | 0 | 0 | 0 | 24.8 | 0 | 1.5 | 1 | 0 | 5 | 0 | 0 | 0 | 0 | 0 | 0 | 0 | 0 | 0 | 0 | 0 | 0 | 0 | 0 | 0 | 0 | 0 | 0 | 0.5 | 4 | 0 | 0 | 0 | 0 | 0 | 0 | 0 | 0 | 0 | 0 | 0 | 0 | 0 | 0 | 0 | 0 | 290.8 | 0 | 0 | 0 | 0 | 0 | 0 | 0 | 0 | 0 | 0 | 0 | 0 | 0 | 110 | 0 | 0 | 0 | 0 | 0 | 0 | 0 | 0 | Krupp F2000 | 0.8 | Leistritz D27 52D | L9 | 250 | z11 | 60 | 160 | 170 | 175 | 180 | 185 | 190 | 190 | 195 | 195 | 0 | 0 | 200 | 200 | 200 | 99999 | 99999 | 203 | 40 | 99999 | 99999 | 14 | 99999 | 99999 | 99999 | 99999 | 99999 | 99999 | 99999 | 99999 | 40 | 99999 | 99999 | 99999 | 99999 | 54 | 50 | 99999 | 74 | 48 | 2700 | 99999 | 2 | 4 | 40 | 99999 | 99999 | 99999 | 99999 | 18 | 99999 | 99999 | 99999 | 99999 | 99999 | Teach Line | 4h 80°C | 99999 | 180 | 200-195-190-185-180 | 38 | 18.5 | 2 | 99999 | 99999 | 45 | 0.926 | 21.1 | 724.2 | 9.4 | 11.5 | 12.3 | 11.9 | 11.4 | 99999 | 99999 | 99999 | 99999 | 99999
CFECO4 B | 0 | 0 | 0 | 60 | 0 | 0 | 0 | 0 | 0 | 0 | 0 | 0 | 0 | 0 | 0 | 0 | 0 | 0 | 0 | 0 | 0 | 0 | 0 | 0 | 0 | 0 | 0 | 0 | 0 | 0 | 60 | 0 | 0 | 0 | 0 | 0 | 0 | 0 | 0 | 0 | 0 | 0 | 0 | 0 | 0 | 0 | 22 | 0 | 0 | 1 | 1 | 0 | 0 | 0 | 0 | 0 | 0 | 0 | 0 | 0 | 0 | 0 | 0 | 0 | 24.8 | 0 | 1.5 | 1 | 0 | 5 | 0 | 0 | 0 | 0 | 0 | 0 | 0 | 0 | 0 | 0 | 0 | 0 | 0 | 0 | 0 | 0 | 0 | 0 | 0.5 | 4 | 0 | 0 | 0 | 0 | 0 | 0 | 0 | 0 | 0 | 0 | 0 | 0 | 0 | 0 | 0 | 0 | 290.8 | 0 | 0 | 0 | 0 | 0 | 0 | 0 | 0 | 0 | 110 | 0 | 0 | 0 | 0 | 0 | 0 | 0 | 0 | 0 | 0 | 0 | 0 | Krupp F2000 | 0.8 | Leistritz D27 52D | L9 | 250 | z11 | 60 | 160 | 170 | 175 | 180 | 185 | 190 | 190 | 195 | 195 | 0 | 0 | 200 | 200 | 200 | 99999 | 99999 | 201 | 40 | 99999 | 99999 | 14 | 99999 | 99999 | 99999 | 99999 | 99999 | 99999 | 99999 | 99999 | 40 | 99999 | 99999 | 99999 | 99999 | 53 | 48 | 99999 | 66 | 46 | 3000 | 99999 | 2 | 4 | 40 | 99999 | 99999 | 99999 | 99999 | 19 | 99999 | 99999 | 99999 | 99999 | 99999 | Teach Line | 4h 80°C | 99999 | 180 | 200-195-190-185-180 | 29 | 17 | 2 | 99999 | 99999 | 44 | 0.943 | 17.9 | 662.5 | 9.3 | 11 | 11.6 | 11.2 | 10.9 | 99999 | 99999 | 99999 | 99999 | 99999
CFECO4 C | 0 | 0 | 0 | 60 | 0 | 0 | 0 | 0 | 0 | 0 | 0 | 0 | 0 | 0 | 0 | 0 | 0 | 0 | 0 | 0 | 0 | 0 | 0 | 0 | 0 | 0 | 0 | 0 | 0 | 0 | 60 | 0 | 0 | 0 | 0 | 0 | 0 | 0 | 0 | 0 | 0 | 0 | 0 | 0 | 0 | 0 | 22 | 0 | 0 | 1 | 1 | 0 | 0 | 0 | 0 | 0 | 0 | 0 | 0 | 0 | 0 | 0 | 0 | 0 | 24.8 | 0 | 1.5 | 1 | 0 | 5 | 0 | 0 | 0 | 0 | 0 | 0 | 0 | 0 | 0 | 0 | 0 | 0 | 0 | 0 | 0 | 0 | 0 | 0 | 0.5 | 4 | 0 | 0 | 0 | 0 | 0 | 0 | 0 | 0 | 0 | 0 | 0 | 0 | 0 | 0 | 0 | 0 | 315.8 | 0 | 0 | 0 | 0 | 0 | 0 | 0 | 0 | 0 | 135 | 0 | 0 | 0 | 0 | 0 | 0 | 0 | 0 | 0 | 0 | 0 | 0 | Krupp F2000 | 0.8 | Leistritz D27 52D | L9 | 250 | z11 | 60 | 160 | 170 | 175 | 180 | 185 | 190 | 190 | 195 | 195 | 0 | 0 | 200 | 200 | 200 | 99999 | 99999 | 202 | 40 | 99999 | 99999 | 14 | 99999 | 99999 | 99999 | 99999 | 99999 | 99999 | 99999 | 99999 | 40 | 99999 | 99999 | 99999 | 99999 | 49 | 46 | 99999 | 66 | 46 | 3100 | 99999 | 2 | 4 | 40 | 99999 | 99999 | 99999 | 99999 | 20 | 99999 | 99999 | 99999 | 99999 | 99999 | Teach Line | 4h 80°C | 99999 | 180 | 200-195-190-185-180 | 31 | 17 | 2 | 99999 | 99999 | 46 | 0.9401 | 17.4 | 637 | 10.6 | 12.5 | 13 | 12.2 | 11.7 | 99999 | 99999 | 99999 | 99999 | 99999
CFECO4 D | 0 | 0 | 0 | 60 | 0 | 0 | 0 | 0 | 0 | 0 | 0 | 0 | 0 | 0 | 0 | 0 | 0 | 0 | 0 | 0 | 0 | 0 | 0 | 0 | 0 | 0 | 0 | 0 | 0 | 0 | 60 | 0 | 0 | 0 | 0 | 0 | 0 | 0 | 0 | 0 | 0 | 0 | 0 | 0 | 0 | 0 | 22 | 0 | 0 | 1 | 1 | 0 | 0 | 0 | 0 | 0 | 0 | 0 | 0 | 0 | 0 | 0 | 0 | 0 | 0 | 0 | 1.5 | 1 | 24.8 | 5 | 0 | 0 | 0 | 0 | 0 | 0 | 0 | 0 | 0 | 0 | 0 | 0 | 0 | 0 | 0 | 0 | 0 | 0 | 0.5 | 4 | 0 | 0 | 0 | 0 | 0 | 0 | 0 | 0 | 0 | 0 | 0 | 0 | 0 | 0 | 0 | 0 | 290.8 | 0 | 0 | 0 | 0 | 0 | 0 | 0 | 0 | 0 | 110 | 0 | 0 | 0 | 0 | 0 | 0 | 0 | 0 | 0 | 0 | 0 | 0 | Krupp F2000 | 0.8 | Leistritz D27 52D | L9 | 250 | z11 | 60 | 160 | 170 | 175 | 180 | 185 | 190 | 190 | 195 | 195 | 0 | 0 | 200 | 200 | 200 | 99999 | 99999 | 201 | 40 | 99999 | 99999 | 14 | 99999 | 99999 | 99999 | 99999 | 99999 | 99999 | 99999 | 99999 | 37 | 99999 | 99999 | 99999 | 99999 | 47 | 43 | 99999 | 66 | 46 | 3200 | 99999 | 2 | 4 | 40 | 99999 | 99999 | 99999 | 99999 | 23 | 99999 | 99999 | 99999 | 99999 | 99999 | Teach Line | 4h 80°C | 99999 | 180 | 200-195-190-185-180 | 27.4 | 16.5 | 2 | 99999 | 99999 | 42 | 0.948 | 14.5 | 590.8 | 9.7 | 11.3 | 11.7 | 10.9 | 10.4 | 99999 | 99999 | 99999 | 99999 | 99999
CFECO4 E | 0 | 0 | 0 | 60 | 0 | 0 | 0 | 0 | 0 | 0 | 0 | 0 | 0 | 0 | 0 | 0 | 0 | 0 | 0 | 0 | 0 | 0 | 0 | 0 | 0 | 0 | 0 | 0 | 0 | 0 | 60 | 0 | 0 | 0 | 0 | 0 | 0 | 0 | 0 | 0 | 0 | 0 | 0 | 0 | 0 | 0 | 22 | 0 | 0 | 1 | 1 | 0 | 0 | 0 | 0 | 0 | 0 | 0 | 0 | 0 | 0 | 0 | 0 | 0 | 0 | 0 | 1.5 | 1 | 20 | 5 | 0 | 0 | 0 | 0 | 0 | 0 | 0 | 0 | 0 | 0 | 0 | 0 | 0 | 0 | 0 | 0 | 0 | 0 | 0.5 | 4 | 0 | 0 | 0 | 0 | 0 | 0 | 0 | 0 | 0 | 0 | 0 | 0 | 0 | 0 | 0 | 0 | 286 | 0 | 0 | 0 | 0 | 0 | 0 | 0 | 0 | 0 | 110 | 0 | 0 | 0 | 0 | 0 | 0 | 0 | 0 | 0 | 0 | 0 | 0 | Krupp F2000 | 0.8 | Leistritz D27 52D | L9 | 250 | z11 | 60 | 160 | 170 | 175 | 180 | 185 | 190 | 190 | 195 | 195 | 0 | 0 | 200 | 200 | 200 | 99999 | 99999 | 203 | 40 | 99999 | 99999 | 14 | 99999 | 99999 | 99999 | 99999 | 99999 | 99999 | 99999 | 99999 | 40 | 99999 | 99999 | 99999 | 99999 | 43 | 47 | 99999 | 66 | 45 | 3200 | 99999 | 2 | 4 | 40 | 99999 | 99999 | 99999 | 99999 | 26 | 99999 | 99999 | 99999 | 99999 | 99999 | Teach Line | 4h 80°C | 99999 | 180 | 200-195-190-185-180 | 28 | 17 | 2 | 99999 | 99999 | 46 | 0.945 | 14.7 | 603.4 | 10.2 | 11.8 | 12.1 | 11.2 | 10.6 | 99999 | 99999 | 99999 | 99999 | 99999
CFECO4 F | 0 | 0 | 0 | 60 | 0 | 0 | 0 | 0 | 0 | 0 | 0 | 0 | 0 | 0 | 0 | 0 | 0 | 0 | 0 | 0 | 0 | 0 | 0 | 0 | 0 | 0 | 0 | 0 | 0 | 0 | 60 | 0 | 0 | 0 | 0 | 0 | 0 | 0 | 0 | 0 | 0 | 0 | 0 | 0 | 0 | 0 | 22 | 0 | 0 | 1 | 1 | 0 | 0 | 0 | 0 | 0 | 0 | 0 | 0 | 0 | 0 | 0 | 0 | 0 | 24.8 | 1.5 | 0 | 1 | 0 | 5 | 0 | 0 | 0 | 0 | 0 | 0 | 0 | 0 | 0 | 0 | 0 | 0 | 0 | 0 | 0 | 0 | 0 | 0 | 0.5 | 4 | 0 | 0 | 0 | 0 | 0 | 0 | 0 | 0 | 0 | 0 | 0 | 0 | 0 | 0 | 0 | 0 | 290.8 | 0 | 0 | 0 | 0 | 0 | 0 | 0 | 0 | 0 | 0 | 0 | 0 | 0 | 110 | 0 | 0 | 0 | 0 | 0 | 0 | 0 | 0 | Krupp F2000 | 0.8 | Leistritz D27 52D | L9 | 250 | z11 | 60 | 160 | 170 | 175 | 180 | 185 | 190 | 190 | 195 | 195 | 0 | 0 | 200 | 200 | 200 | 99999 | 99999 | 202 | 40 | 99999 | 99999 | 14 | 99999 | 99999 | 99999 | 99999 | 99999 | 99999 | 99999 | 99999 | 40 | 99999 | 99999 | 99999 | 99999 | 47 | 43 | 99999 | 72 | 48 | 3200 | 99999 | 2 | 4 | 40 | 99999 | 99999 | 99999 | 99999 | 22 | 99999 | 99999 | 99999 | 99999 | 99999 | Teach Line | 4h 80°C | 99999 | 180 | 200-195-190-185-180 | 33 | 17.5 | 2 | 99999 | 99999 | 43 | 0.943 | 16.8 | 640 | 9.3 | 11 | 11.5 | 11.1 | 10.8 | 99999 | 99999 | 99999 | 99999 | 99999
CFECO4 G | 0 | 0 | 0 | 60 | 0 | 0 | 0 | 0 | 0 | 0 | 0 | 0 | 0 | 0 | 0 | 0 | 0 | 0 | 0 | 0 | 0 | 0 | 0 | 0 | 0 | 0 | 0 | 0 | 0 | 0 | 60 | 0 | 0 | 0 | 0 | 0 | 0 | 0 | 0 | 0 | 0 | 0 | 0 | 0 | 0 | 0 | 22 | 0 | 0 | 1 | 1 | 0 | 0 | 0 | 0 | 0 | 0 | 0 | 0 | 0 | 0 | 0 | 0 | 0 | 24.8 | 0 | 3 | 1 | 0 | 5 | 0 | 0 | 0 | 0 | 0 | 0 | 0 | 0 | 0 | 0 | 0 | 0 | 0 | 0 | 0 | 0 | 0 | 0 | 0.5 | 4 | 0 | 0 | 0 | 0 | 0 | 0 | 0 | 0 | 0 | 0 | 0 | 0 | 0 | 0 | 0 | 0 | 292.3 | 0 | 0 | 0 | 0 | 0 | 0 | 0 | 0 | 0 | 0 | 0 | 0 | 0 | 110 | 0 | 0 | 0 | 0 | 0 | 0 | 0 | 0 | Krupp F2000 | 0.8 | Leistritz D27 52D | L9 | 250 | z11 | 60 | 160 | 170 | 175 | 180 | 185 | 190 | 190 | 195 | 195 | 0 | 0 | 200 | 200 | 200 | 99999 | 99999 | 201 | 40 | 99999 | 99999 | 14 | 99999 | 99999 | 99999 | 99999 | 99999 | 99999 | 99999 | 99999 | 37 | 99999 | 99999 | 99999 | 99999 | 45 | 42 | 99999 | 72 | 45 | 3200 | 99999 | 2 | 4 | 40 | 99999 | 99999 | 99999 | 99999 | 20 | 99999 | 99999 | 99999 | 99999 | 99999 | Teach Line | 4h 80°C | 99999 | 180 | 200-195-190-185-180 | 30 | 17.5 | 2 | 99999 | 99999 | 44 | 0.946 | 16.9 | 646.2 | 9.4 | 11.1 | 11.6 | 11.2 | 10.8 | 99999 | 99999 | 99999 | 99999 | 99999
CFECO4 H | 0 | 0 | 0 | 0 | 0 | 0 | 0 | 60 | 60 | 0 | 0 | 0 | 0 | 0 | 0 | 0 | 0 | 0 | 0 | 0 | 0 | 0 | 0 | 0 | 0 | 0 | 0 | 0 | 0 | 0 | 0 | 0 | 0 | 0 | 0 | 0 | 0 | 0 | 0 | 0 | 0 | 0 | 0 | 0 | 0 | 0 | 22 | 0 | 0 | 1 | 1 | 0 | 0 | 0 | 0 | 0 | 0 | 0 | 0 | 0 | 0 | 0 | 0 | 0 | 24.8 | 0 | 1.5 | 1 | 0 | 5 | 0 | 0 | 0 | 0 | 0 | 0 | 0 | 0 | 0 | 0 | 0 | 0 | 0 | 0 | 0 | 0 | 0 | 0 | 0.5 | 4 | 0 | 0 | 0 | 0 | 0 | 0 | 0 | 0 | 0 | 0 | 0 | 0 | 0 | 0 | 0 | 0 | 290.8 | 0 | 0 | 0 | 0 | 0 | 0 | 0 | 0 | 0 | 0 | 0 | 0 | 0 | 110 | 0 | 0 | 0 | 0 | 0 | 0 | 0 | 0 | Krupp F2000 | 0.8 | Leistritz D27 52D | L9 | 250 | z11 | 60 | 160 | 170 | 175 | 180 | 185 | 190 | 190 | 195 | 195 | 0 | 0 | 200 | 200 | 200 | 99999 | 99999 | 200 | 40 | 99999 | 99999 | 14 | 99999 | 99999 | 99999 | 99999 | 99999 | 99999 | 99999 | 99999 | 40 | 99999 | 99999 | 99999 | 99999 | 46 | 42 | 99999 | 72 | 46 | 3200 | 99999 | 2 | 4 | 40 | 99999 | 99999 | 99999 | 99999 | 20 | 99999 | 99999 | 99999 | 99999 | 99999 | Teach Line | 4h 80°C | 99999 | 180 | 200-195-190-185-180 | 41 | 17.5 | 2 | 99999 | 99999 | 44 | 0.928 | 17.1 | 656.4 | 10.3 | 12.4 | 13.1 | 12.3 | 11.4 | 99999 | 99999 | 99999 | 99999 | 99999
CFECO5 A | 0 | 0 | 0 | 60 | 0 | 0 | 0 | 0 | 60 | 0 | 0 | 0 | 0 | 0 | 0 | 0 | 0 | 0 | 0 | 0 | 0 | 0 | 0 | 0 | 0 | 0 | 0 | 0 | 0 | 0 | 0 | 0 | 0 | 0 | 0 | 0 | 0 | 0 | 0 | 0 | 0 | 0 | 0 | 0 | 0 | 0 | 22 | 0 | 0 | 1 | 1 | 0 | 0 | 0 | 0 | 0 | 0 | 0 | 0 | 0 | 0 | 0 | 0 | 0 | 24.8 | 0 | 1.5 | 1 | 0 | 5 | 0 | 0 | 0 | 0 | 0 | 0 | 0 | 0 | 0 | 0 | 0 | 0 | 0 | 0 | 0 | 0 | 0 | 0 | 0.5 | 4 | 0 | 0 | 0 | 0 | 0 | 0 | 0 | 0 | 0 | 0 | 0 | 0 | 0 | 0 | 0 | 0 | 290.8 | 0 | 0 | 0 | 0 | 0 | 0 | 0 | 0 | 0 | 0 | 0 | 0 | 0 | 110 | 0 | 0 | 0 | 0 | 0 | 0 | 0 | 0 | Krupp F2000 | 0.8 | Leistritz D27 40D | L9 | 250 | z9 | 60 | 160 | 170 | 175 | 180 | 185 | 190 | 190 | 195 | 195 | 99999 | 99999 | 200 | 200 | 200 | 206 | 99999 | 209 | 40 | 99999 | 99999 | 13 | 99999 | 99999 | 99999 | 99999 | 99999 | 99999 | 99999 | 99999 | 38 | 99999 | 0.238 | 99999 | 99999 | 99999 | 110 | 99999 | 73 | 53 | 1800 | 99999 | 2 | 4 | 25°c réelle 30°c | 99999 | 99999 | 99999 | 99999 | 20.4 | 99999 | 99999 | 99999 | 124 | 99999 | Teach Line | 4h 80°C | 99999 | 180 | 200-195-190-185-180 | 37 | 16.5 | 2 | 99999 | 99999 | 45 | 0.94 | 22 | 766.8 | 9.9 | 12.3 | 13.1 | 12.5 | 11.8 | 99999 | 99999 | 99999 | 99999 | 99999
CFECO5 B | 0 | 0 | 0 | 60 | 0 | 0 | 0 | 0 | 0 | 0 | 0 | 0 | 0 | 0 | 0 | 0 | 0 | 0 | 0 | 0 | 0 | 0 | 0 | 0 | 0 | 0 | 0 | 0 | 0 | 60 | 0 | 0 | 0 | 0 | 0 | 0 | 0 | 0 | 0 | 0 | 0 | 0 | 0 | 0 | 0 | 0 | 22 | 0 | 0 | 1 | 1 | 0 | 0 | 0 | 0 | 0 | 0 | 0 | 0 | 0 | 0 | 0 | 0 | 0 | 24.8 | 0 | 1.5 | 1 | 0 | 5 | 0 | 0 | 0 | 0 | 0 | 0 | 0 | 0 | 0 | 0 | 0 | 0 | 0 | 0 | 0 | 0 | 0 | 0 | 0.5 | 4 | 0 | 0 | 0 | 0 | 0 | 0 | 0 | 0 | 0 | 0 | 0 | 0 | 0 | 0 | 0 | 0 | 290.8 | 0 | 0 | 0 | 0 | 0 | 0 | 0 | 0 | 0 | 0 | 0 | 0 | 0 | 0 | 0 | 110 | 0 | 0 | 0 | 0 | 0 | 0 | Krupp F2000 | 0.8 | Leistritz D27 40D | L9 | 250 | z9 | 60 | 160 | 170 | 175 | 180 | 185 | 190 | 190 | 195 | 195 | 99999 | 99999 | 200 | 200 | 200 | 205 | 99999 | 207 | 40 | 99999 | 99999 | 13 | 99999 | 99999 | 99999 | 99999 | 99999 | 99999 | 99999 | 99999 | 36 | 99999 | 0.216 | 99999 | 99999 | 99999 | 100 | 99999 | 73 | 52 | 1800 | 99999 | 2 | 4 | 25°c réelle 30°c | 99999 | 99999 | 99999 | 99999 | 21 | 99999 | 99999 | 99999 | 112 | 99999 | Teach Line | 4h 80°C | 99999 | 180 | 200-195-190-185-180 | 26 | 16.5 | 2 | 99999 | 99999 | 44 | 0.95 | 16.9 | 672.4 | 9.6 | 11.2 | 11.7 | 11.2 | 10.8 | 99999 | 99999 | 99999 | 99999 | 99999
CFECO5 C | 0 | 0 | 0 | 60 | 0 | 0 | 0 | 0 | 0 | 0 | 0 | 0 | 0 | 0 | 0 | 0 | 0 | 0 | 0 | 0 | 0 | 0 | 0 | 0 | 0 | 0 | 0 | 0 | 0 | 60 | 0 | 0 | 0 | 0 | 0 | 0 | 0 | 0 | 0 | 0 | 0 | 0 | 0 | 0 | 0 | 0 | 22 | 0 | 0 | 1 | 1 | 0 | 0 | 0 | 0 | 0 | 0 | 0 | 0 | 0 | 0 | 0 | 0 | 0 | 24.8 | 0 | 1.5 | 1 | 0 | 5 | 0 | 0 | 0 | 0 | 0 | 0 | 0 | 0 | 0 | 0 | 0 | 0 | 0 | 0 | 0 | 0 | 0 | 0 | 0.5 | 4 | 0 | 0 | 0 | 0 | 0 | 0 | 0 | 0 | 0 | 0 | 0 | 0 | 0 | 0 | 0 | 0 | 315.8 | 0 | 0 | 0 | 0 | 0 | 0 | 0 | 0 | 0 | 0 | 0 | 0 | 0 | 0 | 0 | 135 | 0 | 0 | 0 | 0 | 0 | 0 | Krupp F2000 | 0.8 | Leistritz D27 40D | L9 | 250 | z9 | 60 | 160 | 170 | 175 | 180 | 185 | 190 | 190 | 195 | 195 | 99999 | 99999 | 200 | 200 | 200 | 206 | 99999 | 209 | 40 | 99999 | 99999 | 13 | 99999 | 99999 | 99999 | 99999 | 99999 | 99999 | 99999 | 99999 | 35 | 99999 | 0.22 | 99999 | 99999 | 99999 | 95 | 99999 | 73 | 53 | 2000 | 99999 | 2 | 4 | 25°c réelle 30°c | 99999 | 99999 | 99999 | 99999 | 21.3 | 99999 | 99999 | 99999 | 106 | 99999 | Teach Line | 4h 80°C | 99999 | 180 | 200-195-190-185-180 | 26.5 | 16.5 | 2 | 99999 | 99999 | 45 | 0.95 | 17.7 | 667.4 | 10.5 | 12.3 | 12.7 | 12.1 | 11.6 | 99999 | 99999 | 99999 | 99999 | 99999
CFECO5 D | 0 | 0 | 0 | 60 | 0 | 0 | 0 | 0 | 0 | 0 | 0 | 0 | 0 | 0 | 0 | 0 | 0 | 0 | 0 | 0 | 0 | 0 | 0 | 0 | 0 | 0 | 0 | 0 | 0 | 60 | 0 | 0 | 0 | 0 | 0 | 0 | 0 | 0 | 0 | 0 | 0 | 0 | 0 | 0 | 0 | 0 | 22 | 0 | 0 | 1 | 1 | 0 | 0 | 0 | 0 | 0 | 0 | 0 | 0 | 0 | 0 | 0 | 0 | 0 | 24.8 | 0 | 1.5 | 0 | 0 | 5 | 0 | 0 | 0 | 0 | 0 | 0 | 0 | 1 | 0 | 0 | 0 | 0 | 0 | 0 | 0 | 0 | 0 | 0 | 0.5 | 4 | 0 | 0 | 0 | 0 | 0 | 0 | 0 | 0 | 0 | 0 | 0 | 0 | 0 | 0 | 0 | 0 | 315.8 | 0 | 0 | 0 | 0 | 0 | 0 | 0 | 0 | 0 | 0 | 0 | 0 | 0 | 0 | 0 | 135 | 0 | 0 | 0 | 0 | 0 | 0 | Krupp F2000 | 0.8 | Leistritz D27 40D | L9 | 250 | z9 | 60 | 160 | 170 | 175 | 180 | 185 | 190 | 190 | 195 | 195 | 99999 | 99999 | 200 | 200 | 200 | 204 | 99999 | 209 | 40 | 99999 | 99999 | 13 | 99999 | 99999 | 99999 | 99999 | 99999 | 99999 | 99999 | 99999 | 35 | 99999 | 0.22 | 99999 | 99999 | 99999 | 110 | 99999 | 73 | 54 | 2000 | 99999 | 2 | 4 | 25°c réelle 30°c | 99999 | 99999 | 99999 | 99999 | 22 | 99999 | 99999 | 99999 | 130 | 99999 | Teach Line | 4h 80°C | 99999 | 180 | 200-195-190-185-180 | 28 | 15.5 | 2 | 99999 | 99999 | 45 | 0.951 | 18.2 | 648.2 | 10.5 | 12.2 | 12.6 | 12 | 11.5 | 99999 | 99999 | 99999 | 99999 | 99999
CFECO5 E | 0 | 0 | 0 | 60 | 0 | 0 | 0 | 0 | 0 | 0 | 0 | 0 | 0 | 0 | 0 | 0 | 0 | 0 | 0 | 0 | 0 | 0 | 0 | 0 | 0 | 0 | 0 | 0 | 0 | 60 | 0 | 0 | 0 | 0 | 0 | 0 | 0 | 0 | 0 | 0 | 0 | 0 | 0 | 0 | 0 | 0 | 22 | 0 | 0 | 1 | 1 | 0 | 0 | 0 | 0 | 0 | 0 | 0 | 0 | 0 | 0 | 0 | 0 | 0 | 24.8 | 0 | 0 | 1 | 0 | 5 | 0 | 0 | 0 | 0 | 0 | 0 | 0 | 1.5 | 0 | 0 | 0 | 0 | 0 | 0 | 0 | 0 | 0 | 0 | 0.5 | 4 | 0 | 0 | 0 | 0 | 0 | 0 | 0 | 0 | 0 | 0 | 0 | 0 | 0 | 0 | 0 | 0 | 315.8 | 0 | 0 | 0 | 0 | 0 | 0 | 0 | 0 | 0 | 0 | 0 | 0 | 0 | 0 | 0 | 135 | 0 | 0 | 0 | 0 | 0 | 0 | Krupp F2000 | 0.8 | Leistritz D27 40D | L9 | 250 | z9 | 60 | 160 | 170 | 175 | 180 | 185 | 190 | 190 | 195 | 195 | 99999 | 99999 | 200 | 200 | 200 | 204 | 99999 | 209 | 40 | 99999 | 99999 | 13 | 99999 | 99999 | 99999 | 99999 | 99999 | 99999 | 99999 | 99999 | 34 | 99999 | 0.21 | 99999 | 99999 | 99999 | 85 | 99999 | 74 | 53 | 2100 | 99999 | 2 | 4 | 25°c réelle 30°c | 99999 | 99999 | 99999 | 99999 | 22 | 99999 | 99999 | 99999 | 100 | 99999 | Teach Line | 4h 80°C | 99999 | 180 | 200-195-190-185-180 | 25 | 17.5 | 2 | 99999 | 99999 | 39 | 0.947 | 17.3 | 611.3 | 10.5 | 12.2 | 12.6 | 12 | 11.6 | 99999 | 99999 | 99999 | 99999 | 99999
CFECO5 F | 0 | 0 | 0 | 60 | 0 | 0 | 0 | 0 | 0 | 0 | 0 | 0 | 0 | 0 | 0 | 0 | 0 | 0 | 0 | 0 | 0 | 0 | 0 | 0 | 0 | 0 | 0 | 0 | 0 | 60 | 0 | 0 | 0 | 0 | 0 | 0 | 0 | 0 | 0 | 0 | 0 | 0 | 0 | 0 | 0 | 0 | 22 | 0 | 0 | 0 | 0 | 0 | 0 | 0 | 0 | 0 | 0 | 0 | 0 | 0 | 0 | 0 | 0 | 0 | 24.8 | 0 | 1.5 | 1 | 0 | 5 | 0 | 0 | 0 | 0 | 0 | 0 | 0 | 0 | 0 | 0 | 0 | 0 | 0 | 0 | 0 | 0 | 0 | 0 | 0.5 | 4 | 0 | 0 | 0 | 0 | 0 | 0 | 0 | 0 | 0 | 0 | 0 | 0 | 0 | 0 | 0 | 0 | 313.8 | 0 | 0 | 0 | 0 | 0 | 0 | 0 | 0 | 0 | 0 | 0 | 0 | 0 | 0 | 0 | 135 | 0 | 0 | 0 | 0 | 0 | 0 | Krupp F2000 | 0.8 | Leistritz D27 40D | L9 | 250 | z9 | 60 | 160 | 170 | 175 | 180 | 185 | 190 | 190 | 195 | 195 | 99999 | 99999 | 200 | 200 | 200 | 206 | 99999 | 209 | 40 | 99999 | 99999 | 13 | 99999 | 99999 | 99999 | 99999 | 99999 | 99999 | 99999 | 99999 | 35 | 99999 | 0.234 | 99999 | 99999 | 99999 | 95 | 99999 | 74 | 52 | 2100 | 99999 | 2 | 4 | 25°c réelle 30°c | 99999 | 99999 | 99999 | 99999 | 28 | 99999 | 99999 | 99999 | 113 | 99999 | Teach Line | 4h 80°C | 99999 | 180 | 200-195-190-185-180 | 25 | 15 | 2 | 99999 | 99999 | 45 | 0.952 | 18.2 | 628.9 | 11 | 12.8 | 13.2 | 12.5 | 12 | 99999 | 99999 | 99999 | 99999 | 99999
CFECO5 G | 0 | 0 | 0 | 60 | 0 | 0 | 0 | 0 | 0 | 0 | 0 | 0 | 0 | 0 | 0 | 0 | 0 | 0 | 0 | 0 | 0 | 0 | 0 | 0 | 0 | 0 | 0 | 0 | 0 | 60 | 0 | 0 | 0 | 0 | 0 | 0 | 0 | 0 | 0 | 0 | 0 | 0 | 0 | 0 | 0 | 0 | 22 | 0 | 0 | 1 | 1 | 0 | 0 | 0 | 0 | 0 | 0 | 0 | 0 | 0 | 0 | 0 | 0 | 0 | 0 | 0 | 1.5 | 1 | 0 | 5 | 0 | 0 | 0 | 0 | 0 | 0 | 0 | 0 | 0 | 0 | 0 | 0 | 0 | 0 | 0 | 0 | 0 | 0 | 0.5 | 4 | 0 | 0 | 24.8 | 0 | 0 | 0 | 0 | 0 | 0 | 0 | 0 | 0 | 0 | 0 | 0 | 0 | 290.8 | 0 | 0 | 0 | 0 | 0 | 0 | 0 | 0 | 0 | 0 | 0 | 0 | 0 | 0 | 0 | 110 | 0 | 0 | 0 | 0 | 0 | 0 | Krupp F2000 | 0.8 | Leistritz D27 40D | L9 | 250 | z9 | 60 | 160 | 170 | 175 | 180 | 185 | 190 | 190 | 195 | 195 | 99999 | 99999 | 200 | 200 | 200 | 207 | 99999 | 208 | 40 | 99999 | 99999 | 13 | 99999 | 99999 | 99999 | 99999 | 99999 | 99999 | 99999 | 99999 | 32 | 99999 | 0.2 | 99999 | 99999 | 99999 | 77 | 99999 | 74 | 54 | 2100 | 99999 | 2 | 4 | 25°c réelle 30°c | 99999 | 99999 | 99999 | 99999 | 24 | 99999 | 99999 | 99999 | 91 | 99999 | Teach Line | 4h 80°C | 99999 | 180 | 200-195-190-185-180 | 24 | 15 | 2 | 99999 | 99999 | 39 | 0.947 | 16.3 | 654.4 | 9.1 | 10.7 | 11.2 | 10.9 | 10.6 | 99999 | 99999 | 99999 | 99999 | 99999
CFECO5 H | 0 | 0 | 0 | 60 | 0 | 0 | 0 | 0 | 60 | 0 | 0 | 0 | 0 | 0 | 0 | 0 | 0 | 0 | 0 | 0 | 0 | 0 | 0 | 0 | 0 | 0 | 0 | 0 | 0 | 0 | 0 | 0 | 0 | 0 | 0 | 0 | 0 | 0 | 0 | 0 | 0 | 0 | 0 | 0 | 0 | 0 | 22 | 0 | 0 | 0 | 0 | 0 | 0 | 0 | 0 | 0 | 0 | 0 | 0 | 0 | 0 | 0 | 0 | 0 | 24.8 | 0 | 1.5 | 1 | 0 | 5 | 0 | 0 | 0 | 0 | 0 | 0 | 0 | 0 | 0 | 0 | 0 | 0 | 0 | 0 | 0 | 0 | 0 | 0 | 0 | 4 | 0 | 0 | 0 | 0 | 0 | 0 | 0 | 0 | 0 | 0 | 0 | 0 | 0 | 0 | 0 | 0 | 288.3 | 0 | 0 | 0 | 0 | 0 | 0 | 0 | 0 | 0 | 0 | 0 | 0 | 0 | 110 | 0 | 0 | 0 | 0 | 0 | 0 | 0 | 0 | Krupp F2000 | 0.8 | Leistritz D27 40D | L9 | 250 | z9 | 60 | 160 | 170 | 175 | 180 | 185 | 190 | 190 | 195 | 195 | 99999 | 99999 | 200 | 200 | 200 | 204 | 99999 | 209 | 40 | 99999 | 99999 | 13 | 99999 | 99999 | 99999 | 99999 | 99999 | 99999 | 99999 | 99999 | 35 | 99999 | 0.22 | 99999 | 99999 | 99999 | 98 | 99999 | 74 | 52 | 2100 | 99999 | 2 | 4 | 25°c réelle 30°c | 99999 | 99999 | 99999 | 99999 | 23 | 99999 | 99999 | 99999 | 114 | 99999 | Teach Line | 4h 80°C | 99999 | 180 | 200-195-190-185-180 | 41 | 14 | 2 | 99999 | 99999 | 45 | 0.94 | 21.8 | 700.4 | 10.4 | 12.5 | 13.2 | 12.7 | 12.1 | 99999 | 99999 | 99999 | 99999 | 99999
CFECO6 A | 0 | 0 | 0 | 60 | 0 | 0 | 0 | 0 | 0 | 0 | 0 | 0 | 0 | 0 | 0 | 0 | 0 | 0 | 0 | 0 | 0 | 0 | 0 | 0 | 0 | 0 | 0 | 0 | 0 | 60 | 0 | 0 | 0 | 0 | 0 | 0 | 0 | 0 | 0 | 0 | 0 | 0 | 0 | 0 | 0 | 0 | 22 | 0 | 0 | 0 | 0 | 0 | 0 | 0 | 0 | 0 | 0 | 0 | 0 | 0 | 0 | 0 | 0 | 0 | 24.8 | 0 | 1.5 | 1 | 0 | 5 | 0 | 0 | 0 | 0 | 0 | 0 | 0 | 0 | 0 | 0 | 0 | 0 | 0 | 0 | 0 | 0 | 0 | 0 | 0 | 4 | 0 | 0 | 0 | 0 | 0 | 0 | 0 | 0 | 0 | 0 | 0 | 0 | 0 | 0 | 0 | 0 | 313.3 | 0 | 0 | 0 | 0 | 0 | 0 | 0 | 0 | 0 | 0 | 0 | 0 | 0 | 0 | 0 | 135 | 0 | 0 | 0 | 0 | 0 | 0 | Krupp F2000 | 0.8 | Leistritz D27 52D | L9 | 250 | z11 | 60 | 160 | 170 | 175 | 180 | 185 | 190 | 190 | 195 | 195 | 200 | 200 | 200 | 200 | 200 | 188 | 99999 | 205 | 30 | 99999 | 99999 | 14 | 99999 | 99999 | 99999 | 99999 | 99999 | 99999 | 99999 | 99999 | 45 | 99999 | 0.264 | 99999 | 99999 | 99999 | 55 | 99999 | 74 | 52 | 1600 | 99999 | 2 | 4 | 30°c réelle 30°c | 99999 | 99999 | 99999 | 99999 | 14 | 99999 | 99999 | 99999 | 46 | 99999 | Teach Line | 4h 80°C | 99999 | 180 | 200-195-190-185-180 | 29 | 15 | 2 | 99999 | 99999 | 47 | 0.965 | 18.8 | 646.5 | 10.4 | 12.3 | 12.8 | 12.2 | 11.8 | 99999 | 99999 | 99999 | 99999 | 99999
CFECO6 B | 0 | 0 | 0 | 60 | 0 | 0 | 0 | 0 | 0 | 0 | 0 | 0 | 0 | 0 | 0 | 0 | 0 | 0 | 0 | 0 | 0 | 0 | 0 | 0 | 0 | 0 | 0 | 0 | 0 | 60 | 0 | 0 | 0 | 0 | 0 | 0 | 0 | 0 | 0 | 0 | 0 | 0 | 0 | 0 | 0 | 0 | 22 | 0 | 0 | 0 | 0 | 0 | 0 | 0 | 0 | 0 | 0 | 0 | 0 | 0 | 0 | 0 | 0 | 0 | 24.8 | 0 | 1.5 | 1 | 0 | 5 | 0 | 0 | 0 | 4 | 0 | 0 | 0 | 0 | 0 | 0 | 0 | 0 | 0 | 0 | 0 | 0 | 0 | 0 | 0 | 0 | 0 | 0 | 0 | 3 | 0 | 0 | 0 | 0 | 0 | 0 | 0 | 0 | 0 | 0 | 0 | 0 | 316.3 | 0 | 0 | 0 | 0 | 0 | 0 | 0 | 0 | 0 | 0 | 0 | 0 | 0 | 0 | 0 | 135 | 0 | 0 | 0 | 0 | 0 | 0 | Krupp F2000 | 0.8 | Leistritz D27 52D | L9 | 250 | z11 | 60 | 160 | 170 | 175 | 180 | 185 | 190 | 190 | 195 | 195 | 200 | 200 | 200 | 200 | 200 | 188 | 99999 | 201 | 30 | 99999 | 99999 | 14 | 99999 | 99999 | 99999 | 99999 | 99999 | 99999 | 99999 | 99999 | 43 | 99999 | 0.26 | 99999 | 99999 | 99999 | 49 | 99999 | 75 | 52 | 1600 | 99999 | 2 | 4 | 30°c réelle 30°c | 99999 | 99999 | 99999 | 99999 | 20 | 99999 | 99999 | 99999 | 47 | 99999 | Teach Line | 4h 80°C | 99999 | 180 | 200-195-190-185-180 | 29 | 16.5 | 2 | 99999 | 99999 | 47 | 0.953 | 16.1 | 619.8 | 10.2 | 12.1 | 12.6 | 11.9 | 11.3 | 99999 | 99999 | 99999 | 99999 | 99999
CFECO6 C | 0 | 0 | 0 | 60 | 0 | 0 | 0 | 0 | 0 | 0 | 0 | 0 | 0 | 0 | 0 | 0 | 0 | 0 | 0 | 0 | 0 | 0 | 0 | 0 | 0 | 0 | 0 | 0 | 0 | 60 | 0 | 0 | 0 | 0 | 0 | 0 | 0 | 0 | 0 | 0 | 0 | 0 | 0 | 0 | 0 | 0 | 22 | 0 | 0 | 0 | 0 | 0 | 0 | 0 | 0 | 0 | 0 | 0 | 0 | 0 | 0 | 0 | 0 | 0 | 24.8 | 0 | 1.5 | 1 | 0 | 5 | 0 | 0 | 0 | 0 | 0 | 0 | 0 | 0 | 0 | 0 | 0 | 0 | 0 | 0 | 0 | 0 | 0 | 0 | 0 | 0 | 0 | 0 | 0 | 0 | 0 | 0 | 2.4 | 0 | 0 | 0 | 0 | 0 | 0 | 0 | 0 | 1.2 | 312.9 | 0 | 0 | 0 | 0 | 0 | 0 | 0 | 0 | 0 | 0 | 0 | 0 | 0 | 0 | 0 | 135 | 0 | 0 | 0 | 0 | 0 | 0 | Krupp F2000 | 0.8 | Leistritz D27 52D | L9 | 250 | z11 | 60 | 160 | 170 | 175 | 180 | 185 | 190 | 190 | 195 | 195 | 200 | 200 | 200 | 200 | 200 | 187 | 99999 | 201 | 30 | 99999 | 99999 | 14 | 99999 | 99999 | 99999 | 99999 | 99999 | 99999 | 99999 | 99999 | 39 | 99999 | 0.22 | 99999 | 99999 | 99999 | 42 | 99999 | 75 | 47 | 1600 | 99999 | 2 | 4 | 30°c réelle 30°c | 99999 | 99999 | 99999 | 99999 | 20 | 99999 | 99999 | 99999 | 39 | 99999 | Teach Line | 4h 80°C | 99999 | 180 | 200-195-190-185-180 | 26 | 17.5 | 2 | 99999 | 99999 | 47 | 0.953 | 22.7 | 679.5 | 9.8 | 11.6 | 12.3 | 12 | 11.7 | 99999 | 99999 | 99999 | 99999 | 99999
CFECO6 D | 0 | 0 | 0 | 60 | 0 | 0 | 0 | 0 | 0 | 0 | 0 | 0 | 0 | 0 | 0 | 0 | 0 | 0 | 0 | 0 | 0 | 0 | 0 | 0 | 0 | 0 | 0 | 0 | 0 | 60 | 0 | 0 | 0 | 0 | 0 | 0 | 0 | 0 | 0 | 0 | 0 | 0 | 0 | 0 | 0 | 0 | 22 | 0 | 0 | 1 | 1 | 0 | 0 | 0 | 0 | 0 | 0 | 0 | 0 | 0 | 0 | 0 | 0 | 0 | 24.8 | 0 | 1.5 | 1 | 0 | 5 | 0 | 0 | 0 | 0 | 0 | 0 | 0 | 0 | 0 | 0 | 0 | 0 | 0 | 0 | 0 | 0 | 0 | 0 | 0.5 | 4 | 0 | 0 | 0 | 0 | 0 | 0 | 0 | 0 | 0 | 0 | 0 | 0 | 0 | 0 | 0 | 0 | 315.8 | 0 | 0 | 0 | 0 | 0 | 0 | 0 | 0 | 0 | 0 | 0 | 0 | 0 | 0 | 0 | 135 | 0 | 0 | 0 | 0 | 0 | 0 | Krupp F2000 | 0.8 | Leistritz D27 52D | L9 | 250 | z11 | 60 | 160 | 170 | 175 | 180 | 185 | 190 | 190 | 195 | 195 | 200 | 200 | 200 | 200 | 200 | 186 | 99999 | 201 | 30 | 99999 | 99999 | 14 | 99999 | 99999 | 99999 | 99999 | 99999 | 99999 | 99999 | 99999 | 38 | 99999 | 0.238 | 99999 | 99999 | 99999 | 44 | 99999 | 69 | 42 | 1600 | 99999 | 2 | 4 | 30°c réelle 30°c | 99999 | 99999 | 99999 | 99999 | 19 | 99999 | 99999 | 99999 | 40 | 99999 | Teach Line | 4h 80°C | 99999 | 180 | 200-195-190-185-180 | 27 | 19.5 | 2 | 99999 | 99999 | 45 | 0.951 | 18.1 | 666.7 | 9.7 | 11.6 | 12.2 | 11.5 | 11.2 | 99999 | 99999 | 99999 | 99999 | 99999
CFECO6 E | 0 | 0 | 0 | 60 | 0 | 0 | 0 | 0 | 60 | 0 | 0 | 0 | 0 | 0 | 0 | 0 | 0 | 0 | 0 | 0 | 0 | 0 | 0 | 0 | 0 | 0 | 0 | 0 | 0 | 0 | 0 | 0 | 0 | 0 | 0 | 0 | 0 | 0 | 0 | 0 | 0 | 0 | 0 | 0 | 0 | 0 | 22 | 0 | 0 | 1 | 1 | 0 | 0 | 0 | 0 | 0 | 0 | 0 | 0 | 0 | 0 | 0 | 0 | 0 | 24.8 | 0 | 1.5 | 1 | 0 | 5 | 0 | 0 | 0 | 0 | 0 | 0 | 0 | 0 | 0 | 0 | 0 | 0 | 0 | 0 | 0 | 0 | 0 | 0 | 0.5 | 4 | 0 | 0 | 0 | 0 | 0 | 0 | 0 | 0 | 0 | 0 | 0 | 0 | 0 | 0 | 0 | 0 | 290.8 | 0 | 0 | 0 | 0 | 0 | 0 | 0 | 0 | 0 | 0 | 0 | 0 | 0 | 110 | 0 | 0 | 0 | 0 | 0 | 0 | 0 | 0 | Krupp F2000 | 0.8 | Leistritz D27 52D | L9 | 250 | z11 | 60 | 160 | 170 | 175 | 180 | 185 | 190 | 190 | 195 | 195 | 200 | 200 | 200 | 200 | 200 | 186 | 99999 | 201 | 30 | 99999 | 99999 | 14 | 99999 | 99999 | 99999 | 99999 | 99999 | 99999 | 99999 | 99999 | 42 | 99999 | 0.237 | 99999 | 99999 | 99999 | 46 | 99999 | 69 | 44 | 1600 | 99999 | 2 | 4 | 30°c réelle 30°c | 99999 | 99999 | 99999 | 99999 | 18 | 99999 | 99999 | 99999 | 44 | 99999 | Teach Line | 4h 80°C | 99999 | 180 | 200-195-190-185-180 | 31 | 19.5 | 2 | 99999 | 99999 | 46 | 0.936 | 20.5 | 722.8 | 9.7 | 11.9 | 12.7 | 12 | 11.7 | 99999 | 99999 | 99999 | 99999 | 99999
CFECO6 F | 0 | 0 | 0 | 60 | 0 | 0 | 0 | 0 | 0 | 0 | 0 | 0 | 0 | 0 | 0 | 0 | 0 | 0 | 0 | 0 | 0 | 0 | 0 | 0 | 0 | 0 | 0 | 0 | 0 | 60 | 0 | 0 | 0 | 0 | 0 | 0 | 0 | 0 | 0 | 0 | 0 | 0 | 0 | 0 | 0 | 0 | 22 | 0 | 0 | 1 | 1 | 0 | 0 | 0 | 0 | 0 | 0 | 0 | 0 | 0 | 0 | 0 | 0 | 0 | 24.8 | 0 | 1.5 | 1 | 0 | 5 | 3 | 0 | 0 | 0 | 0 | 0 | 0 | 0 | 0 | 0 | 0 | 0 | 0 | 0 | 0 | 0 | 0 | 0 | 0.5 | 4 | 0 | 0 | 0 | 0 | 0 | 0 | 0 | 0 | 0 | 0 | 0 | 0 | 0 | 0 | 0 | 0 | 318.8 | 0 | 0 | 0 | 0 | 0 | 0 | 0 | 0 | 0 | 0 | 0 | 0 | 0 | 0 | 0 | 135 | 0 | 0 | 0 | 0 | 0 | 0 | Krupp F2000 | 0.8 | Leistritz D27 52D | L9 | 250 | z11 | 60 | 160 | 170 | 175 | 180 | 185 | 190 | 190 | 195 | 195 | 200 | 200 | 200 | 200 | 200 | 185 | 99999 | 204 | 30 | 99999 | 99999 | 14 | 99999 | 99999 | 99999 | 99999 | 99999 | 99999 | 99999 | 99999 | 43 | 99999 | 0.251 | 99999 | 99999 | 99999 | 43 | 99999 | 67 | 49 | 1700 | 99999 | 2 | 4 | 30°c réelle 30°c | 99999 | 99999 | 99999 | 99999 | 19 | 99999 | 99999 | 99999 | 40 | 99999 | Teach Line | 4h 80°C | 99999 | 180 | 200-195-190-185-180 | 30 | 19.5 | 2 | 99999 | 99999 | 45 | 0.957 | 18.8 | 663.3 | 9.9 | 11.8 | 12.4 | 11.9 | 11.5 | 99999 | 99999 | 99999 | 99999 | 99999
CFECO6 G | 0 | 0 | 0 | 60 | 0 | 0 | 0 | 0 | 60 | 0 | 0 | 0 | 0 | 0 | 0 | 0 | 0 | 0 | 0 | 0 | 0 | 0 | 0 | 0 | 0 | 0 | 0 | 0 | 0 | 0 | 0 | 0 | 0 | 0 | 0 | 0 | 0 | 0 | 0 | 0 | 0 | 0 | 0 | 0 | 0 | 0 | 22 | 0 | 0 | 1 | 1 | 0 | 0 | 0 | 0 | 0 | 0 | 0 | 0 | 0 | 0 | 0 | 0 | 0 | 24.8 | 0 | 1.5 | 1 | 0 | 5 | 3 | 0 | 0 | 0 | 0 | 0 | 0 | 0 | 0 | 0 | 0 | 0 | 0 | 0 | 0 | 0 | 0 | 0 | 0.5 | 4 | 0 | 0 | 0 | 0 | 0 | 0 | 0 | 0 | 0 | 0 | 0 | 0 | 0 | 0 | 0 | 0 | 293.8 | 0 | 0 | 0 | 0 | 0 | 0 | 0 | 0 | 0 | 0 | 0 | 0 | 0 | 110 | 0 | 0 | 0 | 0 | 0 | 0 | 0 | 0 | Krupp F2000 | 0.8 | Leistritz D27 52D | L9 | 250 | z11 | 60 | 160 | 170 | 175 | 180 | 185 | 190 | 190 | 195 | 195 | 200 | 200 | 200 | 200 | 200 | 185 | 99999 | 201 | 30 | 99999 | 99999 | 14 | 99999 | 99999 | 99999 | 99999 | 99999 | 99999 | 99999 | 99999 | 42 | 99999 | 0.25 | 99999 | 99999 | 99999 | 45 | 99999 | 74 | 50 | 1700 | 99999 | 2 | 4 | 30°c réelle 30°c | 99999 | 99999 | 99999 | 99999 | 19 | 99999 | 99999 | 99999 | 42 | 99999 | Teach Line | 4h 80°C | 99999 | 180 | 200-195-190-185-180 | 35 | 19 | 2 | 99999 | 99999 | 47 | 0.946 | 25.3 | 732.7 | 9.6 | 11.7 | 12.5 | 12.1 | 11.8 | 99999 | 99999 | 99999 | 99999 | 99999
CFECO6 H | 0 | 0 | 0 | 60 | 0 | 0 | 0 | 0 | 60 | 0 | 0 | 0 | 0 | 0 | 0 | 0 | 0 | 0 | 0 | 0 | 0 | 0 | 0 | 0 | 0 | 0 | 0 | 0 | 0 | 0 | 0 | 0 | 0 | 0 | 0 | 0 | 0 | 0 | 0 | 0 | 0 | 0 | 0 | 0 | 0 | 0 | 22 | 0 | 0 | 1 | 1 | 0 | 0 | 0 | 0 | 0 | 0 | 0 | 0 | 0 | 0 | 0 | 0 | 0 | 24.8 | 0 | 1.5 | 1 | 0 | 5 | 3 | 0 | 0 | 0 | 0 | 0 | 0 | 0 | 0 | 0 | 0 | 0 | 0 | 0 | 0 | 0 | 0 | 0 | 0.5 | 4 | 0 | 0 | 0 | 0 | 0 | 0 | 0 | 0 | 0 | 0 | 0 | 0 | 0 | 0 | 0 | 0 | 293.8 | 0 | 0 | 0 | 0 | 0 | 0 | 0 | 0 | 0 | 0 | 0 | 0 | 0 | 110 | 0 | 0 | 0 | 0 | 0 | 0 | 0 | 0 | Krupp F2000 | 0.8 | Leistritz D27 52D | L9 | 250 | z11 | 60 | 160 | 170 | 175 | 180 | 185 | 190 | 190 | 195 | 195 | 200 | 200 | 200 | 200 | 200 | 184 | 99999 | 201 | 30 | 99999 | 99999 | 14 | 99999 | 99999 | 99999 | 99999 | 99999 | 99999 | 99999 | 99999 | 39 | 99999 | 0.25 | 99999 | 99999 | 99999 | 45 | 99999 | 69 | 49 | 1700 | 99999 | 2 | 4 | 30°c réelle 30°c | 99999 | 99999 | 99999 | 99999 | 20 | 99999 | 99999 | 99999 | 41 | 99999 | Teach Line | 4h 80°C | 99999 | 180 | 200-195-190-185-180 | 41 | 18.5 | 2 | 99999 | 99999 | 47 | 0.946 | 22.9 | 720.6 | 9.3 | 11.4 | 12.3 | 11.9 | 11.5 | 99999 | 99999 | 99999 | 99999 | 99999
CFECO8 A | 0 | 0 | 0 | 60 | 0 | 0 | 0 | 0 | 0 | 0 | 0 | 0 | 0 | 0 | 0 | 0 | 0 | 0 | 0 | 0 | 0 | 0 | 0 | 0 | 0 | 0 | 0 | 0 | 0 | 60 | 0 | 0 | 0 | 0 | 0 | 0 | 0 | 0 | 0 | 0 | 0 | 0 | 0 | 0 | 0 | 0 | 22 | 0 | 0 | 0 | 0 | 0 | 0 | 0 | 0 | 0 | 0 | 0 | 0 | 0 | 0 | 0 | 0 | 0 | 24.8 | 0 | 1.5 | 1 | 0 | 5 | 0 | 0 | 0 | 0 | 0 | 0 | 0 | 0 | 0 | 0 | 1 | 0 | 0 | 0 | 0 | 0 | 0 | 0 | 0 | 0 | 0 | 0 | 0 | 0 | 0 | 0 | 2.4 | 0 | 0 | 0 | 0 | 0 | 0 | 0 | 0 | 1.2 | 313.9 | 0 | 0 | 0 | 0 | 0 | 0 | 0 | 0 | 0 | 0 | 0 | 0 | 0 | 0 | 0 | 135 | 0 | 0 | 0 | 0 | 0 | 0 | Krupp F2000 | 0.8 | Leistritz D27 52D | L9 | 250 | z11 | 60 | 160 | 170 | 175 | 180 | 185 | 190 | 190 | 195 | 195 | 200 | 200 | 200 | 200 | 200 | 184 | 99999 | 198 | 30 | 99999 | 99999 | 14 | 99999 | 99999 | 99999 | 99999 | 99999 | 99999 | 99999 | 99999 | 42 | 99999 | 0.23 | 99999 | 99999 | 99999 | 41 | 99999 | 87 | 60 | 2000 | 99999 | 2 | 4 | 30°c réelle 30°c | 99999 | 99999 | 99999 | 99999 | 29 | 99999 | 99999 | 99999 | 37 | 99999 | Teach Line | 4h 80°C | 99999 | 180 | 200-195-190-185-180 | 24 | 16 | 2 | 99999 | 99999 | 50 | 0.953 | 20.3 | 632.9 | 10.3 | 12 | 12.4 | 11.9 | 11.6 | 99999 | 99999 | 99999 | 99999 | 99999
CFECO8 B | 0 | 0 | 0 | 60 | 0 | 0 | 0 | 0 | 0 | 0 | 0 | 0 | 0 | 0 | 0 | 0 | 0 | 0 | 0 | 0 | 0 | 0 | 0 | 0 | 0 | 0 | 0 | 0 | 0 | 60 | 0 | 0 | 0 | 0 | 0 | 0 | 0 | 0 | 0 | 0 | 0 | 0 | 0 | 0 | 0 | 0 | 22 | 0 | 0 | 1 | 1 | 0 | 0 | 0 | 0 | 0 | 0 | 0 | 0 | 0 | 0 | 0 | 0 | 0 | 24.8 | 0 | 1.5 | 0 | 0 | 5 | 0 | 0 | 0 | 0 | 0 | 0 | 0 | 1 | 0 | 0 | 1 | 0 | 0 | 0 | 0 | 0 | 0 | 0 | 0.5 | 4 | 0 | 0 | 0 | 0 | 0 | 0 | 0 | 0 | 0 | 0 | 0 | 0 | 0 | 0 | 0 | 0 | 316.8 | 0 | 0 | 0 | 0 | 0 | 0 | 0 | 0 | 0 | 0 | 0 | 0 | 0 | 0 | 0 | 135 | 0 | 0 | 0 | 0 | 0 | 0 | Krupp F2000 | 0.8 | Leistritz D27 52D | L9 | 250 | z11 | 60 | 160 | 170 | 175 | 180 | 185 | 190 | 190 | 195 | 195 | 200 | 200 | 200 | 200 | 200 | 181 | 99999 | 196 | 30 | 99999 | 99999 | 14 | 99999 | 99999 | 99999 | 99999 | 99999 | 99999 | 99999 | 99999 | 40 | 99999 | 0.24 | 99999 | 99999 | 99999 | 46 | 99999 | 80 | 52 | 2000 | 99999 | 2 | 4 | 30°c réelle 30°c | 99999 | 99999 | 99999 | 99999 | 28 | 99999 | 99999 | 99999 | 40 | 99999 | Teach Line | 4h 80°C | 99999 | 180 | 200-195-190-185-180 | 28 | 15.5 | 2 | 99999 | 99999 | 49 | 0.948 | 15.8 | 637 | 10 | 11.7 | 12.1 | 11.3 | 10.7 | 99999 | 99999 | 99999 | 99999 | 99999
CFECO8 C | 0 | 0 | 0 | 60 | 0 | 0 | 0 | 0 | 0 | 0 | 0 | 0 | 0 | 0 | 0 | 0 | 0 | 0 | 0 | 0 | 0 | 0 | 0 | 0 | 0 | 0 | 0 | 0 | 0 | 60 | 0 | 0 | 0 | 0 | 0 | 0 | 0 | 0 | 0 | 0 | 0 | 0 | 0 | 0 | 0 | 0 | 22 | 0 | 0 | 0 | 0 | 0 | 0 | 0 | 0 | 0 | 0 | 0 | 0 | 0 | 0 | 0 | 0 | 0 | 24.8 | 0 | 1.5 | 1 | 0 | 5 | 0 | 0 | 0 | 0 | 0 | 0 | 0 | 0 | 0 | 0 | 0 | 0 | 0 | 0 | 0 | 0 | 0 | 0 | 0 | 0 | 0 | 0 | 0 | 0 | 0 | 0 | 2.4 | 0 | 0 | 0 | 0 | 0 | 0 | 0 | 0 | 1.2 | 312.9 | 0 | 0 | 0 | 0 | 0 | 0 | 0 | 0 | 0 | 0 | 0 | 0 | 0 | 0 | 0 | 135 | 0 | 0 | 0 | 0 | 0 | 0 | Krupp F2000 | 0.8 | Leistritz D27 52D | L9 | 250 | z11 | 60 | 160 | 170 | 175 | 180 | 185 | 190 | 190 | 195 | 195 | 200 | 200 | 200 | 200 | 200 | 182 | 99999 | 197 | 30 | 99999 | 99999 | 14 | 99999 | 99999 | 99999 | 99999 | 99999 | 99999 | 99999 | 99999 | 37 | 99999 | 0.214 | 99999 | 99999 | 99999 | 39 | 99999 | 87 | 52 | 2000 | 99999 | 2 | 4 | 30°c réelle 30°c | 99999 | 99999 | 99999 | 99999 | 28 | 99999 | 99999 | 99999 | 36 | 99999 | Teach Line | 4h 80°C | 99999 | 180 | 200-195-190-185-180 | 23 | 16 | 2 | 99999 | 99999 | 40 | 0.954 | 22.3 | 667.6 | 9.9 | 11.6 | 12.1 | 11.7 | 11.4 | 99999 | 99999 | 99999 | 99999 | 99999
CFECO8 D | 0 | 0 | 0 | 60 | 0 | 0 | 0 | 0 | 0 | 0 | 0 | 0 | 0 | 0 | 0 | 0 | 0 | 0 | 0 | 0 | 0 | 0 | 0 | 0 | 0 | 0 | 0 | 0 | 0 | 60 | 0 | 0 | 0 | 0 | 0 | 0 | 0 | 0 | 0 | 0 | 0 | 0 | 0 | 0 | 0 | 0 | 22 | 0 | 0 | 1 | 1 | 0 | 0 | 0 | 0 | 0 | 0 | 0 | 0 | 0 | 0 | 0 | 0 | 0 | 24.8 | 0 | 1.5 | 1 | 0 | 5 | 0 | 0 | 0 | 0 | 0 | 0 | 0 | 0 | 0 | 0 | 0 | 0 | 0 | 0 | 0 | 0 | 0 | 0 | 0.5 | 4 | 0 | 0 | 0 | 0 | 0 | 0 | 0 | 0 | 0 | 0 | 0 | 0 | 0 | 0 | 0 | 0 | 315.8 | 0 | 0 | 0 | 0 | 0 | 0 | 0 | 0 | 0 | 0 | 0 | 0 | 0 | 0 | 0 | 135 | 0 | 0 | 0 | 0 | 0 | 0 | Krupp F2000 | 0.8 | Leistritz D27 52D | L9 | 250 | z11 | 60 | 160 | 170 | 175 | 180 | 185 | 190 | 190 | 195 | 195 | 200 | 200 | 200 | 200 | 200 | 181 | 99999 | 195 | 30 | 99999 | 99999 | 14 | 99999 | 99999 | 99999 | 99999 | 99999 | 99999 | 99999 | 99999 | 36 | 99999 | 0.232 | 99999 | 99999 | 99999 | 49 | 99999 | 80 | 51 | 2000 | 99999 | 2 | 4 | 30°c réelle 30°c | 99999 | 99999 | 99999 | 99999 | 24 | 99999 | 99999 | 99999 | 43 | 99999 | Teach Line | 4h 80°C | 99999 | 180 | 200-195-190-185-180 | 27 | 16 | 2 | 99999 | 99999 | 50 | 0.942 | 16.6 | 654.3 | 10.1 | 11.7 | 12 | 11.3 | 10.9 | 99999 | 99999 | 99999 | 99999 | 99999
CFECO8 E | 0 | 0 | 0 | 60 | 0 | 0 | 0 | 0 | 60 | 0 | 0 | 0 | 0 | 0 | 0 | 0 | 0 | 0 | 0 | 0 | 0 | 0 | 0 | 0 | 0 | 0 | 0 | 0 | 0 | 0 | 0 | 0 | 0 | 0 | 0 | 0 | 0 | 0 | 0 | 0 | 0 | 0 | 0 | 0 | 0 | 0 | 22 | 0 | 0 | 1 | 1 | 0 | 0 | 0 | 0 | 0 | 0 | 0 | 0 | 0 | 0 | 0 | 0 | 0 | 24.8 | 0 | 1.5 | 1 | 0 | 5 | 0 | 0 | 0 | 0 | 0 | 0 | 0 | 0 | 0 | 0 | 0 | 0 | 0 | 0 | 0 | 0 | 0 | 0 | 0.5 | 4 | 0 | 0 | 0 | 0 | 0 | 0 | 0 | 0 | 0 | 0 | 0 | 0 | 0 | 0 | 0 | 0 | 290.8 | 0 | 0 | 0 | 0 | 0 | 0 | 0 | 0 | 0 | 0 | 0 | 0 | 0 | 110 | 0 | 0 | 0 | 0 | 0 | 0 | 0 | 0 | Krupp F2000 | 0.8 | Leistritz D27 52D | L9 | 250 | z11 | 60 | 160 | 170 | 175 | 180 | 185 | 190 | 190 | 195 | 195 | 200 | 200 | 200 | 200 | 200 | 178 | 99999 | 204 | 30 | 99999 | 99999 | 14 | 99999 | 99999 | 99999 | 99999 | 99999 | 99999 | 99999 | 99999 | 41 | 99999 | 0.236 | 99999 | 99999 | 99999 | 46 | 99999 | 88 | 56 | 2000 | 99999 | 2 | 4 | 30°c réelle 30°c | 99999 | 99999 | 99999 | 99999 | 17 | 99999 | 99999 | 99999 | 51 | 99999 | Teach Line | 4h 80°C | 99999 | 180 | 200-195-190-185-180 | 30 | 17.5 | 2 | 99999 | 99999 | 50 | 0.941 | 20.8 | 725.6 | 9.9 | 11.8 | 12.4 | 11.8 | 11.3 | 99999 | 99999 | 99999 | 99999 | 99999
CFECO8 F | 0 | 0 | 0 | 60 | 0 | 0 | 0 | 0 | 0 | 0 | 0 | 0 | 0 | 0 | 0 | 0 | 0 | 0 | 0 | 0 | 0 | 0 | 0 | 0 | 0 | 0 | 0 | 0 | 0 | 60 | 0 | 0 | 0 | 0 | 0 | 0 | 0 | 0 | 0 | 0 | 0 | 0 | 0 | 0 | 0 | 0 | 22 | 0 | 0 | 1 | 1 | 0 | 0 | 0 | 0 | 0 | 0 | 0 | 0 | 0 | 0 | 0 | 0 | 0 | 24.8 | 0 | 1.5 | 1 | 0 | 5 | 0 | 0 | 0 | 0 | 0 | 0 | 0 | 0 | 0 | 0 | 1 | 0 | 0 | 0 | 0 | 0 | 0 | 0 | 0.5 | 4 | 0 | 0 | 0 | 0 | 0 | 0 | 0 | 0 | 0 | 0 | 0 | 0 | 0 | 0 | 0 | 0 | 316.8 | 0 | 0 | 0 | 0 | 0 | 0 | 0 | 0 | 0 | 0 | 0 | 0 | 0 | 0 | 0 | 135 | 0 | 0 | 0 | 0 | 0 | 0 | Krupp F2000 | 0.8 | Leistritz D27 52D | L9 | 250 | z11 | 60 | 160 | 170 | 175 | 180 | 185 | 190 | 190 | 195 | 195 | 200 | 200 | 200 | 200 | 200 | 178 | 99999 | 205 | 30 | 99999 | 99999 | 14 | 99999 | 99999 | 99999 | 99999 | 99999 | 99999 | 99999 | 99999 | 40 | 99999 | 0.232 | 99999 | 99999 | 99999 | 43 | 99999 | 88 | 54 | 2000 | 99999 | 2 | 4 | 30°c réelle 30°c | 99999 | 99999 | 99999 | 99999 | 22 | 99999 | 99999 | 99999 | 39 | 99999 | Teach Line | 4h 80°C | 99999 | 180 | 200-195-190-185-180 | 29 | 17 | 2 | 99999 | 99999 | 50 | 0.952 | 17.3 | 653 | 10.7 | 12.5 | 12.9 | 12.2 | 11.7 | 99999 | 99999 | 99999 | 99999 | 99999
CFECO8 G | 0 | 0 | 0 | 60 | 0 | 0 | 0 | 0 | 60 | 0 | 0 | 0 | 0 | 0 | 0 | 0 | 0 | 0 | 0 | 0 | 0 | 0 | 0 | 0 | 0 | 0 | 0 | 0 | 0 | 0 | 0 | 0 | 0 | 0 | 0 | 0 | 0 | 0 | 0 | 0 | 0 | 0 | 0 | 0 | 0 | 0 | 22 | 0 | 0 | 1 | 1 | 0 | 0 | 0 | 0 | 0 | 0 | 0 | 0 | 0 | 0 | 0 | 0 | 0 | 24.8 | 0 | 1.5 | 1 | 0 | 5 | 3 | 0 | 0 | 0 | 0 | 0 | 0 | 0 | 0 | 0 | 0 | 0 | 0 | 0 | 0 | 0 | 0 | 0 | 0.5 | 4 | 0 | 0 | 0 | 0 | 0 | 0 | 0 | 0 | 0 | 0 | 0 | 0 | 0 | 0 | 0 | 0 | 293.8 | 0 | 0 | 0 | 0 | 0 | 0 | 0 | 0 | 0 | 0 | 0 | 0 | 0 | 110 | 0 | 0 | 0 | 0 | 0 | 0 | 0 | 0 | Krupp F2000 | 0.8 | Leistritz D27 52D | L9 | 250 | z11 | 60 | 160 | 170 | 175 | 180 | 185 | 190 | 190 | 195 | 195 | 200 | 200 | 200 | 200 | 200 | 178 | 99999 | 204 | 30 | 99999 | 99999 | 14 | 99999 | 99999 | 99999 | 99999 | 99999 | 99999 | 99999 | 99999 | 40 | 99999 | 0.243 | 99999 | 99999 | 99999 | 47 | 99999 | 98 | 54 | 2000 | 99999 | 2 | 4 | 30°c réelle 30°c | 99999 | 99999 | 99999 | 99999 | 20 | 99999 | 99999 | 99999 | 42 | 99999 | Teach Line | 4h 80°C | 99999 | 180 | 200-195-190-185-180 | 36 | 17 | 2 | 99999 | 99999 | 49 | 0.948 | 22 | 704.5 | 10.6 | 12.6 | 13.1 | 12.5 | 11.9 | 99999 | 99999 | 99999 | 99999 | 99999
CFECO8 H | 0 | 0 | 0 | 60 | 0 | 0 | 0 | 0 | 60 | 0 | 0 | 0 | 0 | 0 | 0 | 0 | 0 | 0 | 0 | 0 | 0 | 0 | 0 | 0 | 0 | 0 | 0 | 0 | 0 | 0 | 0 | 0 | 0 | 0 | 0 | 0 | 0 | 0 | 0 | 0 | 0 | 0 | 0 | 0 | 0 | 0 | 22 | 0 | 0 | 1 | 1 | 0 | 0 | 0 | 0 | 0 | 0 | 0 | 0 | 0 | 0 | 0 | 0 | 0 | 24.8 | 0 | 1.5 | 1 | 0 | 5 | 0 | 0 | 0 | 0 | 0 | 0 | 0 | 0 | 0 | 0 | 0 | 0 | 0 | 0 | 0 | 0 | 0 | 0 | 0.5 | 0 | 0 | 0 | 0 | 0 | 0 | 0 | 2.4 | 0 | 0 | 0 | 0 | 0 | 0 | 0 | 0 | 1.2 | 290.4 | 0 | 0 | 0 | 0 | 0 | 0 | 0 | 0 | 0 | 0 | 0 | 0 | 0 | 110 | 0 | 0 | 0 | 0 | 0 | 0 | 0 | 0 | Krupp F2000 | 0.8 | Leistritz D27 52D | L9 | 250 | z11 | 60 | 160 | 170 | 175 | 180 | 185 | 190 | 190 | 195 | 195 | 200 | 200 | 200 | 200 | 200 | 182 | 99999 | 195 | 30 | 99999 | 99999 | 14 | 99999 | 99999 | 99999 | 99999 | 99999 | 99999 | 99999 | 99999 | 35 | 99999 | 0.201 | 99999 | 99999 | 99999 | 37 | 99999 | 80 | 53 | 2000 | 99999 | 2 | 4 | 30°c réelle 30°c | 99999 | 99999 | 99999 | 99999 | 14 | 99999 | 99999 | 99999 | 30 | 99999 | Teach Line | 4h 80°C | 99999 | 180 | 200-195-190-185-180 | 22 | 16 | 2 | 99999 | 99999 | 42 | 0.946 | 24.3 | 687.2 | 10.8 | 12.4 | 12.8 | 12.3 | 11.9 | 99999 | 99999 | 99999 | 99999 | 99999
CFECO8 I | 0 | 0 | 0 | 60 | 0 | 0 | 0 | 0 | 0 | 60 | 0 | 0 | 0 | 0 | 0 | 0 | 0 | 0 | 0 | 0 | 0 | 0 | 0 | 0 | 0 | 0 | 0 | 0 | 0 | 0 | 0 | 0 | 0 | 0 | 0 | 0 | 0 | 0 | 0 | 0 | 0 | 0 | 0 | 0 | 0 | 0 | 22 | 0 | 0 | 1 | 1 | 0 | 0 | 0 | 0 | 0 | 0 | 0 | 0 | 0 | 0 | 0 | 0 | 0 | 24.8 | 0 | 1.5 | 1 | 0 | 5 | 0 | 0 | 0 | 0 | 0 | 0 | 0 | 0 | 0 | 0 | 0 | 0 | 0 | 0 | 0 | 0 | 0 | 0 | 0.5 | 4 | 0 | 0 | 0 | 0 | 0 | 0 | 0 | 0 | 0 | 0 | 0 | 0 | 0 | 0 | 0 | 0 | 290.8 | 0 | 0 | 0 | 0 | 0 | 0 | 0 | 0 | 0 | 0 | 0 | 0 | 0 | 0 | 0 | 0 | 0 | 110 | 0 | 0 | 0 | 0 | Krupp F2000 | 0.8 | Leistritz D27 52D | L9 | 250 | z11 | 60 | 160 | 170 | 175 | 180 | 185 | 190 | 190 | 195 | 195 | 200 | 200 | 200 | 200 | 200 | 178 | 99999 | 203 | 30 | 99999 | 99999 | 14 | 99999 | 99999 | 99999 | 99999 | 99999 | 99999 | 99999 | 99999 | 30 | 99999 | 0.178 | 99999 | 99999 | 99999 | 33 | 99999 | 88 | 48 | 2000 | 99999 | 2 | 4 | 30°c réelle 30°c | 99999 | 99999 | 99999 | 99999 | 27 | 99999 | 99999 | 99999 | 26 | 99999 | Teach Line | 4h 80°C | 99999 | 180 | 200-195-190-185-180 | 17 | 17 | 2 | 99999 | 99999 | 41 | 0.935 | 8.6 | 204.4 | 8.2 | 9.3 | 9.5 | 8.5 | 8.3 | 99999 | 99999 | 99999 | 99999 | 99999
CFECO8 J | 0 | 0 | 0 | 60 | 0 | 0 | 0 | 0 | 0 | 0 | 60 | 0 | 0 | 0 | 0 | 0 | 0 | 0 | 0 | 0 | 0 | 0 | 0 | 0 | 0 | 0 | 0 | 0 | 0 | 0 | 0 | 0 | 0 | 0 | 0 | 0 | 0 | 0 | 0 | 0 | 0 | 0 | 0 | 0 | 0 | 0 | 22 | 0 | 0 | 1 | 1 | 0 | 0 | 0 | 0 | 0 | 0 | 0 | 0 | 0 | 0 | 0 | 0 | 0 | 24.8 | 0 | 1.5 | 1 | 0 | 5 | 0 | 0 | 0 | 0 | 0 | 0 | 0 | 0 | 0 | 0 | 0 | 0 | 0 | 0 | 0 | 0 | 0 | 0 | 0.5 | 4 | 0 | 0 | 0 | 0 | 0 | 0 | 0 | 0 | 0 | 0 | 0 | 0 | 0 | 0 | 0 | 0 | 290.8 | 0 | 0 | 0 | 0 | 0 | 0 | 0 | 0 | 0 | 0 | 0 | 0 | 0 | 0 | 0 | 0 | 0 | 0 | 110 | 0 | 0 | 0 | Krupp F2000 | 0.8 | Leistritz D27 52D | L9 | 250 | z11 | 60 | 160 | 170 | 175 | 180 | 185 | 190 | 190 | 195 | 195 | 200 | 200 | 200 | 200 | 200 | 178 | 99999 | 205 | 30 | 99999 | 99999 | 14 | 99999 | 99999 | 99999 | 99999 | 99999 | 99999 | 99999 | 99999 | 29 | 99999 | 0.18 | 99999 | 99999 | 99999 | 28 | 99999 | 98 | 51 | 2000 | 99999 | 2 | 4 | 30°c réelle 30°c | 99999 | 99999 | 99999 | 99999 | 28 | 99999 | 99999 | 99999 | 21 | 99999 | Teach Line | 4h 80°C | 99999 | 180 | 200-195-190-185-180 | 17 | 17.5 | 2 | 99999 | 99999 | 40 | 0.932 | 8.7 | 210 | 8.7 | 9.9 | 9.8 | 8.6 | 8.4 | 99999 | 99999 | 99999 | 99999 | 99999
CFECO9 A | 0 | 0 | 0 | 0 | 0 | 60 | 0 | 0 | 0 | 0 | 0 | 0 | 0 | 0 | 0 | 0 | 0 | 0 | 0 | 0 | 0 | 0 | 0 | 0 | 0 | 0 | 0 | 0 | 0 | 60 | 0 | 0 | 0 | 0 | 0 | 0 | 0 | 0 | 0 | 0 | 0 | 0 | 0 | 0 | 0 | 0 | 22 | 0 | 0 | 0 | 0 | 0 | 0 | 0 | 0 | 0 | 0 | 0 | 0 | 0 | 0 | 0 | 0 | 0 | 24.8 | 0 | 1.5 | 1 | 0 | 5 | 0 | 0 | 0 | 0 | 0 | 0 | 0 | 0 | 0 | 0 | 1 | 0 | 0 | 0 | 0 | 0 | 0 | 0 | 0 | 0 | 0 | 0 | 0 | 0 | 0 | 0 | 2.4 | 0 | 0 | 0 | 0 | 0 | 0 | 0 | 0 | 1.2 | 313.9 | 0 | 0 | 0 | 0 | 0 | 0 | 0 | 0 | 0 | 0 | 0 | 0 | 0 | 0 | 0 | 135 | 0 | 0 | 0 | 0 | 0 | 0 | Krupp F1770 | 0.8 | Leistritz D27 52D | L9 | 250 | z11 | 60 | 160 | 170 | 175 | 180 | 185 | 190 | 190 | 195 | 195 | 200 | 200 | 200 | 200 | 200 | 185 | 99999 | 202 | 30 | 99999 | 99999 | 14 | 99999 | 99999 | 99999 | 99999 | 99999 | 99999 | 99999 | 99999 | 38 | 99999 | 0.225 | 99999 | 99999 | 99999 | 42 | 99999 | 74 | 3700 | 3800 | 99999 | 2 | 4 | 30 | 99999 | 99999 | 99999 | 99999 | 18 | 99999 | 99999 | 99999 | 36 | 99999 | Teach Line | Nuit à 65°c | 99999 | 180 | 200-195-190-185-180 | 34 | 17 | 2 | 99999 | 99999 | 48 | 0.958 | 22.1 | 670.4 | 11.2 | 12.8 | 13.3 | 12.9 | 12.7 | 99999 | 99999 | 99999 | 99999 | 99999
CFECO9 B | 0 | 0 | 0 | 0 | 0 | 60 | 0 | 0 | 0 | 0 | 0 | 0 | 0 | 0 | 0 | 2 | 0 | 0 | 0 | 0 | 0 | 0 | 0 | 0 | 0 | 0 | 0 | 0 | 0 | 60 | 0 | 0 | 0 | 0 | 0 | 0 | 0 | 0 | 0 | 0 | 0 | 0 | 0 | 0 | 0 | 0 | 22 | 0 | 0 | 0 | 0 | 0 | 0 | 0 | 0 | 0 | 0 | 0 | 0 | 0 | 0 | 0 | 0 | 0 | 24.8 | 0 | 1.5 | 1 | 0 | 5 | 0 | 0 | 0 | 0 | 0 | 0 | 0 | 0 | 0 | 0 | 0 | 0 | 0 | 0 | 0 | 0 | 0 | 0 | 0 | 0 | 0 | 0 | 0 | 0 | 0 | 0 | 2.4 | 0 | 0 | 0 | 0 | 0 | 0 | 0 | 0 | 1.2 | 314.9 | 0 | 0 | 0 | 0 | 0 | 0 | 0 | 0 | 0 | 0 | 0 | 0 | 0 | 0 | 0 | 135 | 0 | 0 | 0 | 0 | 0 | 0 | Krupp F1770 | 0.8 | Leistritz D27 52D | L9 | 250 | z11 | 60 | 160 | 170 | 175 | 180 | 185 | 190 | 190 | 195 | 195 | 200 | 200 | 200 | 200 | 200 | 184 | 99999 | 201 | 30 | 99999 | 99999 | 14 | 99999 | 99999 | 99999 | 99999 | 99999 | 99999 | 99999 | 99999 | 36 | 99999 | 0.209 | 99999 | 99999 | 99999 | 41 | 99999 | 68 | 3700 | 3800 | 99999 | 2 | 4 | 30 | 99999 | 99999 | 99999 | 99999 | 22 | 99999 | 99999 | 99999 | 35 | 99999 | Teach Line | Nuit à 65°c | 99999 | 180 | 200-195-190-185-180 | 31 | 17 | 2 | 99999 | 99999 | 49 | 0.951 | 22.2 | 675.4 | 11.3 | 12.9 | 13.4 | 12.9 | 12.5 | 99999 | 99999 | 99999 | 99999 | 99999
CFECO9 C | 0 | 0 | 0 | 0 | 0 | 0 | 0 | 0 | 60 | 0 | 0 | 0 | 0 | 0 | 60 | 0 | 0 | 0 | 0 | 0 | 0 | 0 | 0 | 0 | 0 | 0 | 0 | 0 | 0 | 0 | 0 | 0 | 0 | 0 | 0 | 0 | 0 | 0 | 0 | 0 | 0 | 0 | 0 | 0 | 0 | 0 | 22 | 0 | 0 | 1 | 1 | 0 | 0 | 0 | 0 | 0 | 0 | 0 | 0 | 0 | 0 | 0 | 0 | 0 | 24.8 | 0 | 1.5 | 1 | 0 | 5 | 0 | 0 | 0 | 0 | 0 | 0 | 0 | 0 | 0 | 0 | 0 | 0 | 0 | 0 | 0 | 0 | 0 | 0 | 0.5 | 4 | 0 | 0 | 0 | 0 | 0 | 0 | 0 | 0 | 0 | 0 | 0 | 0 | 0 | 0 | 0 | 0 | 290.8 | 0 | 0 | 0 | 0 | 0 | 0 | 0 | 0 | 0 | 0 | 0 | 0 | 0 | 110 | 0 | 0 | 0 | 0 | 0 | 0 | 0 | 0 | Krupp F1770 | 0.8 | Leistritz D27 52D | L9 | 250 | z11 | 60 | 160 | 170 | 175 | 180 | 185 | 190 | 190 | 195 | 195 | 200 | 200 | 200 | 200 | 200 | 184 | 99999 | 203 | 30 | 99999 | 99999 | 14 | 99999 | 99999 | 99999 | 99999 | 99999 | 99999 | 99999 | 99999 | 40 | 99999 | 0.25 | 99999 | 99999 | 99999 | 55 | 99999 | 68 | 3700 | 3800 | 99999 | 2 | 4 | 30 | 99999 | 99999 | 99999 | 99999 | 19 | 99999 | 99999 | 99999 | 54 | 99999 | Teach Line | Nuit à 65°c | 99999 | 180 | 200-195-190-185-180 | 40 | 16 | 2 | 99999 | 99999 | 46 | 0.938 | 19.4 | 770.1 | 9.8 | 11.8 | 12.5 | 12.1 | 11.5 | 99999 | 99999 | 99999 | 99999 | 99999
CFECO9 D | 0 | 0 | 0 | 0 | 0 | 60 | 0 | 0 | 60 | 0 | 0 | 0 | 0 | 0 | 0 | 0 | 0 | 0 | 0 | 0 | 0 | 0 | 0 | 0 | 0 | 0 | 0 | 0 | 0 | 0 | 0 | 0 | 0 | 0 | 0 | 0 | 0 | 0 | 0 | 0 | 0 | 0 | 0 | 0 | 0 | 0 | 22 | 0 | 0 | 1 | 1 | 0 | 0 | 0 | 0 | 0 | 0 | 0 | 0 | 0 | 0 | 0 | 0 | 0 | 24.8 | 0 | 1.5 | 1 | 0 | 5 | 3 | 0 | 0 | 0 | 0 | 0 | 0 | 0 | 0 | 0 | 0 | 0 | 0 | 0 | 0 | 0 | 0 | 0 | 0.5 | 4 | 0 | 0 | 0 | 0 | 0 | 0 | 0 | 0 | 0 | 0 | 0 | 0 | 0 | 0 | 0 | 0 | 293.8 | 0 | 0 | 0 | 0 | 0 | 0 | 0 | 0 | 0 | 0 | 0 | 0 | 0 | 110 | 0 | 0 | 0 | 0 | 0 | 0 | 0 | 0 | Krupp F1770 | 0.8 | Leistritz D27 52D | L9 | 250 | z11 | 60 | 160 | 170 | 175 | 180 | 185 | 190 | 190 | 195 | 195 | 200 | 200 | 200 | 200 | 200 | 185 | 99999 | 201 | 30 | 99999 | 99999 | 14 | 99999 | 99999 | 99999 | 99999 | 99999 | 99999 | 99999 | 99999 | 40 | 99999 | 0.241 | 99999 | 99999 | 99999 | 45 | 99999 | 67 | 3800 | 3800 | 99999 | 2 | 4 | 30 | 99999 | 99999 | 99999 | 99999 | 17 | 99999 | 99999 | 99999 | 43 | 99999 | Teach Line | Nuit à 65°c | 99999 | 180 | 200-195-190-185-180 | 38 | 17 | 2 | 99999 | 99999 | 42 | 0.945 | 22.6 | 811.8 | 10.4 | 12.4 | 13.2 | 12.7 | 12.1 | 99999 | 99999 | 99999 | 99999 | 99999
ECO 010A | 0 | 0 | 0 | 0 | 0 | 60 | 0 | 0 | 0 | 0 | 0 | 0 | 0 | 0 | 0 | 0 | 0 | 0 | 0 | 0 | 0 | 0 | 0 | 0 | 0 | 0 | 0 | 0 | 0 | 60 | 0 | 0 | 0 | 0 | 0 | 0 | 0 | 0 | 0 | 0 | 0 | 22 | 0 | 0 | 0 | 0 | 0 | 0 | 0 | 0 | 0 | 0 | 0 | 0 | 0 | 0 | 0 | 0 | 0 | 0 | 0 | 0 | 0 | 0 | 24.8 | 0 | 1.5 | 1 | 0 | 5 | 0 | 0 | 0 | 0 | 0 | 0 | 0 | 0 | 0 | 0 | 1 | 0 | 0 | 0 | 0 | 0 | 0 | 0 | 0 | 0 | 0 | 0 | 0 | 0 | 0 | 0 | 2.4 | 0 | 0 | 0 | 0 | 0 | 0 | 0 | 0 | 1.2 | 313.9 | 0 | 0 | 0 | 0 | 0 | 0 | 0 | 0 | 0 | 0 | 0 | 0 | 0 | 0 | 0 | 135 | 0 | 0 | 0 | 0 | 0 | 0 | Krupp F1770 | 0.8 | Leistritz D27 52D | L9 | 250 | z11 | 60 | 160 | 170 | 175 | 180 | 185 | 190 | 190 | 195 | 195 | 200 | 200 | 200 | 200 | 200 | 204 | 99999 | 204 | 30 | 99999 | 99999 | 14 | 99999 | 99999 | 99999 | 99999 | 99999 | 99999 | 99999 | 99999 | 40 | 99999 | 0.266 | 99999 | 99999 | 99999 | 40 | 99999 | 94 | 99999 | 4000 | 99999 | 2 | 4 | 30 | 99999 | 99999 | 99999 | 99999 | 22 | 99999 | 99999 | 99999 | 39 | 99999 | Teach Line | Nuit à 60°c | 99999 | 180 | 200-195-190-185-180 | 32 | 18 | 2 | 99999 | 99999 | 44 | 0.96 | 19.6 | 604.6 | 9.9 | 11.6 | 12.3 | 12.2 | 12.1 | 99999 | 99999 | 99999 | 99999 | 99999
ECO 010B | 0 | 0 | 0 | 0 | 0 | 60 | 0 | 0 | 0 | 0 | 0 | 0 | 0 | 0 | 0 | 0 | 0 | 0 | 0 | 0 | 0 | 0 | 0 | 0 | 0 | 0 | 0 | 0 | 0 | 60 | 0 | 0 | 0 | 0 | 0 | 0 | 0 | 0 | 0 | 0 | 0 | 22 | 0 | 0 | 0 | 0 | 0 | 0 | 0 | 0 | 0 | 0 | 0 | 0 | 0 | 0 | 0 | 0 | 0 | 0 | 0 | 0 | 0 | 0 | 24.8 | 0 | 1.5 | 1 | 0 | 5 | 0 | 0 | 0 | 0 | 0 | 0 | 0 | 0 | 0 | 0 | 1 | 0 | 0 | 0 | 0 | 0 | 0 | 0 | 0 | 0 | 0 | 0 | 0 | 0 | 0 | 0 | 2.4 | 0 | 0 | 0 | 0 | 0 | 0 | 0 | 0 | 1.2 | 313.9 | 0 | 0 | 0 | 0 | 0 | 0 | 0 | 0 | 0 | 0 | 0 | 0 | 0 | 0 | 0 | 135 | 0 | 0 | 0 | 0 | 0 | 0 | Krupp F1770 | 0.85 | Leistritz D27 52D | L9 | 250 | z11 | 60 | 160 | 170 | 175 | 180 | 185 | 190 | 190 | 195 | 195 | 200 | 200 | 200 | 200 | 200 | 185 | 99999 | 204 | 30 | 99999 | 99999 | 14 | 99999 | 99999 | 99999 | 99999 | 99999 | 99999 | 99999 | 99999 | 40 | 99999 | 0.24 | 99999 | 99999 | 99999 | 45 | 99999 | 94 | 99999 | 4000 | 99999 | 2 | 4 | 30 | 99999 | 99999 | 99999 | 99999 | 21 | 99999 | 99999 | 99999 | 41 | 99999 | Teach Line | Nuit à 60°c | 99999 | 180 | 200-195-190-185-180 | 32 | 17.5 | 2 | 99999 | 99999 | 46 | 0.96 | 20.2 | 620.4 | 10.1 | 11.7 | 12.3 | 12.2 | 12.1 | 99999 | 99999 | 99999 | 99999 | 99999
ECO 010C | 0 | 0 | 0 | 0 | 0 | 60 | 0 | 0 | 0 | 0 | 0 | 0 | 0 | 0 | 0 | 0 | 60 | 0 | 0 | 0 | 0 | 0 | 0 | 0 | 0 | 0 | 0 | 0 | 0 | 0 | 0 | 0 | 0 | 0 | 0 | 0 | 0 | 0 | 0 | 0 | 0 | 22 | 0 | 0 | 0 | 0 | 0 | 0 | 0 | 0 | 0 | 0 | 0 | 0 | 0 | 0 | 0 | 0 | 0 | 0 | 0 | 0 | 0 | 0 | 24.8 | 0 | 1.5 | 1 | 0 | 5 | 0 | 0 | 0 | 0 | 0 | 0 | 0 | 0 | 0 | 0 | 1 | 0 | 0 | 0 | 0 | 0 | 0 | 0 | 0 | 0 | 0 | 0 | 0 | 0 | 0 | 0 | 2.4 | 0 | 0 | 0 | 0 | 0 | 0 | 0 | 0 | 1.2 | 313.9 | 0 | 0 | 0 | 0 | 0 | 0 | 0 | 0 | 0 | 0 | 0 | 0 | 0 | 0 | 0 | 0 | 0 | 0 | 0 | 135 | 0 | 0 | Krupp F1770 | 0.8 | Leistritz D27 52D | L9 | 250 | z11 | 60 | 160 | 170 | 175 | 180 | 185 | 190 | 190 | 195 | 195 | 200 | 200 | 200 | 200 | 200 | 184 | 99999 | 203 | 30 | 99999 | 99999 | 14 | 99999 | 99999 | 99999 | 99999 | 99999 | 99999 | 99999 | 99999 | 40 | 99999 | 0.22 | 99999 | 99999 | 99999 | 42 | 99999 | 94 | 99999 | 4000 | 99999 | 2 | 4 | 30 | 99999 | 99999 | 99999 | 99999 | 19 | 99999 | 99999 | 99999 | 37 | 99999 | Teach Line | Nuit à 60°c | 99999 | 180 | 200-195-190-185-180 | 30 | 17.5 | 2 | 99999 | 99999 | 47 | 0.929 | 24.9 | 683 | 12.7 | 14.8 | 15.3 | 14.3 | 13.6 | 99999 | 99999 | 99999 | 99999 | 99999
ECO 010D | 0 | 0 | 0 | 0 | 0 | 60 | 0 | 0 | 0 | 0 | 0 | 0 | 0 | 0 | 0 | 0 | 0 | 0 | 0 | 0 | 0 | 0 | 0 | 0 | 0 | 0 | 0 | 0 | 0 | 0 | 0 | 0 | 0 | 0 | 0 | 0 | 0 | 0 | 0 | 0 | 0 | 22 | 0 | 0 | 0 | 0 | 0 | 0 | 0 | 0 | 0 | 0 | 0 | 0 | 0 | 0 | 0 | 0 | 0 | 0 | 0 | 0 | 0 | 0 | 24.8 | 0 | 1.5 | 1 | 0 | 5 | 0 | 0 | 0 | 0 | 0 | 0 | 0 | 0 | 0 | 0 | 1 | 0 | 0 | 0 | 0 | 0 | 0 | 0 | 0 | 0 | 0 | 0 | 0 | 0 | 60 | 0 | 2.4 | 0 | 0 | 0 | 0 | 0 | 0 | 0 | 0 | 1.2 | 313.9 | 0 | 0 | 0 | 0 | 0 | 0 | 0 | 0 | 0 | 0 | 0 | 0 | 0 | 0 | 0 | 0 | 0 | 0 | 0 | 0 | 135 | 0 | Krupp F1770 | 0.8 | Leistritz D27 52D | L9 | 250 | z11 | 60 | 160 | 170 | 175 | 180 | 185 | 190 | 190 | 195 | 195 | 200 | 200 | 200 | 200 | 200 | 184 | 99999 | 202 | 30 | 99999 | 99999 | 14 | 99999 | 99999 | 99999 | 99999 | 99999 | 99999 | 99999 | 99999 | 40 | 99999 | 0.235 | 99999 | 99999 | 99999 | 46 | 99999 | 77 | 99999 | 4000 | 99999 | 2 | 4 | 30 | 99999 | 99999 | 99999 | 99999 | 22 | 99999 | 99999 | 99999 | 40 | 99999 | Teach Line | Nuit à 60°c | 99999 | 180 | 200-195-190-185-180 | 36 | 17 | 2 | 99999 | 99999 | 44 | 0.942 | 17.3 | 568.8 | 10.1 | 11.8 | 12.3 | 12.1 | 11.9 | 99999 | 99999 | 99999 | 99999 | 99999
ECO 010E | 0 | 0 | 0 | 0 | 0 | 60 | 0 | 0 | 60 | 0 | 0 | 0 | 0 | 0 | 0 | 0 | 0 | 0 | 0 | 0 | 0 | 0 | 0 | 0 | 0 | 0 | 0 | 0 | 0 | 0 | 0 | 0 | 0 | 0 | 0 | 0 | 0 | 0 | 0 | 0 | 0 | 22 | 0 | 0 | 0 | 0 | 0 | 0 | 0 | 0 | 0 | 0 | 0 | 0 | 0 | 0 | 0 | 0 | 0 | 0 | 0 | 0 | 0 | 0 | 24.8 | 0 | 1.5 | 1 | 0 | 5 | 0 | 0 | 0 | 0 | 0 | 0 | 0 | 0 | 0 | 0 | 0 | 0 | 0 | 0 | 0 | 0 | 0 | 0 | 0 | 0 | 0 | 0 | 0 | 0 | 0 | 0 | 2.4 | 0 | 0 | 0 | 0 | 0 | 0 | 0 | 0 | 1.2 | 287.9 | 0 | 0 | 0 | 0 | 0 | 0 | 0 | 0 | 0 | 0 | 0 | 0 | 0 | 110 | 0 | 0 | 0 | 0 | 0 | 0 | 0 | 0 | Krupp F1770 | 0.8 | Leistritz D27 52D | L9 | 250 | z11 | 60 | 160 | 170 | 175 | 180 | 185 | 190 | 190 | 195 | 195 | 200 | 200 | 200 | 200 | 200 | 184 | 99999 | 201 | 30 | 99999 | 99999 | 14 | 99999 | 99999 | 99999 | 99999 | 99999 | 99999 | 99999 | 99999 | 38 | 99999 | 0.22 | 99999 | 99999 | 99999 | 44 | 99999 | 77 | 99999 | 4000 | 99999 | 2 | 4 | 30 | 99999 | 99999 | 99999 | 99999 | 25 | 99999 | 99999 | 99999 | 40 | 99999 | Teach Line | Nuit à 60°c | 99999 | 180 | 200-195-190-185-180 | 33 | 17 | 2 | 99999 | 99999 | 40 | 0.944 | 25.3 | 698.5 | 11 | 13 | 13.7 | 13.2 | 12.7 | 99999 | 99999 | 99999 | 99999 | 99999
ECO 010F | 0 | 0 | 0 | 0 | 0 | 0 | 0 | 0 | 0 | 0 | 0 | 0 | 0 | 0 | 60 | 0 | 0 | 0 | 0 | 0 | 0 | 0 | 0 | 0 | 0 | 0 | 0 | 0 | 0 | 60 | 0 | 0 | 0 | 0 | 0 | 0 | 0 | 0 | 0 | 0 | 0 | 22 | 0 | 0 | 0 | 0 | 0 | 0 | 0 | 0 | 0 | 0 | 0 | 0 | 0 | 0 | 0 | 0 | 0 | 0 | 0 | 0 | 0 | 0 | 24.8 | 0 | 1.5 | 1 | 0 | 5 | 0 | 0 | 0 | 0 | 0 | 0 | 0 | 0 | 0 | 0 | 1 | 0 | 0 | 0 | 0 | 0 | 0 | 0 | 0 | 0 | 0 | 0 | 0 | 0 | 0 | 0 | 2.4 | 0 | 0 | 0 | 0 | 0 | 0 | 0 | 0 | 1.2 | 313.9 | 0 | 0 | 0 | 0 | 0 | 0 | 0 | 0 | 0 | 0 | 0 | 0 | 0 | 0 | 0 | 135 | 0 | 0 | 0 | 0 | 0 | 0 | Krupp F1770 | 0.8 | Leistritz D27 52D | L9 | 250 | z11 | 60 | 160 | 170 | 175 | 180 | 185 | 190 | 190 | 195 | 195 | 200 | 200 | 200 | 200 | 200 | 183 | 99999 | 201 | 30 | 99999 | 99999 | 14 | 99999 | 99999 | 99999 | 99999 | 99999 | 99999 | 99999 | 99999 | 41 | 99999 | 0.25 | 99999 | 99999 | 99999 | 47 | 99999 | 70 | 99999 | 4000 | 99999 | 2 | 4 | 30 | 99999 | 99999 | 99999 | 99999 | 21 | 99999 | 99999 | 99999 | 44 | 99999 | Teach Line | Nuit à 60°c | 99999 | 180 | 200-195-190-185-180 | 39 | 16.5 | 2 | 99999 | 99999 | 48 | 0.957 | 24.3 | 650.5 | 11.6 | 13.2 | 13.5 | 13.1 | 13 | 99999 | 99999 | 99999 | 99999 | 99999
ECO 010G | 0 | 0 | 0 | 0 | 0 | 60 | 0 | 0 | 60 | 0 | 0 | 0 | 0 | 0 | 0 | 0 | 0 | 0 | 0 | 0 | 0 | 0 | 0 | 0 | 0 | 0 | 0 | 0 | 0 | 0 | 0 | 0 | 0 | 0 | 0 | 0 | 0 | 0 | 0 | 0 | 0 | 22 | 0 | 0 | 0 | 0 | 0 | 0 | 0 | 1 | 1 | 0 | 0 | 0 | 0 | 0 | 0 | 0 | 0 | 0 | 0 | 0 | 0 | 0 | 24.8 | 0 | 1.5 | 1 | 0 | 5 | 3 | 0 | 0 | 0 | 0 | 0 | 0 | 0 | 0 | 0 | 0 | 0 | 0 | 0 | 0 | 0 | 0 | 0 | 0.5 | 4 | 0 | 0 | 0 | 0 | 0 | 0 | 0 | 0 | 0 | 0 | 0 | 0 | 0 | 0 | 0 | 0 | 293.8 | 0 | 0 | 0 | 0 | 0 | 0 | 0 | 0 | 0 | 0 | 0 | 0 | 0 | 110 | 0 | 0 | 0 | 0 | 0 | 0 | 0 | 0 | Krupp F1770 | 0.8 | Leistritz D27 52D | L9 | 250 | z11 | 60 | 160 | 170 | 175 | 180 | 185 | 190 | 190 | 195 | 195 | 200 | 200 | 200 | 200 | 200 | 186 | 99999 | 210 | 30 | 99999 | 99999 | 14 | 99999 | 99999 | 99999 | 99999 | 99999 | 99999 | 99999 | 99999 | 42 | 99999 | 0.252 | 99999 | 99999 | 99999 | 46 | 99999 | 69 | 99999 | 4000 | 99999 | 2 | 4 | 30 | 99999 | 99999 | 99999 | 99999 | 21 | 99999 | 99999 | 99999 | 44 | 99999 | Teach Line | Nuit à 60°c | 99999 | 180 | 200-195-190-185-180 | 47 | 18.5 | 2 | 99999 | 99999 | 45 | 0.95 | 24.4 | 657.9 | 11 | 12.9 | 13.7 | 13.2 | 12.8 | 99999 | 99999 | 99999 | 99999 | 99999
ECO 012A | 0 | 0 | 0 | 0 | 0 | 60 | 0 | 0 | 0 | 0 | 0 | 0 | 0 | 0 | 0 | 0 | 0 | 0 | 0 | 0 | 0 | 0 | 0 | 0 | 0 | 0 | 0 | 0 | 0 | 60 | 0 | 0 | 0 | 0 | 0 | 0 | 0 | 0 | 0 | 0 | 0 | 22 | 0 | 0 | 0 | 0 | 0 | 0 | 0 | 0 | 0 | 0 | 0 | 0 | 0 | 0 | 0 | 0 | 0 | 0 | 0 | 0 | 0 | 0 | 24.8 | 0 | 1.5 | 1 | 0 | 5 | 0 | 0 | 0 | 0 | 0 | 0 | 0 | 0 | 0 | 0 | 1 | 0 | 0 | 0 | 0 | 0 | 0 | 0 | 0 | 0 | 0 | 0 | 0 | 0 | 0 | 0 | 2.4 | 0 | 0 | 0 | 0 | 0 | 0 | 0 | 0 | 1.2 | 313.9 | 0 | 0 | 0 | 0 | 0 | 0 | 0 | 0 | 0 | 0 | 0 | 0 | 0 | 0 | 0 | 135 | 0 | 0 | 0 | 0 | 0 | 0 | Krupp F1770 | 0.8 | Leistritz D27 52D | L9 | 250 | z11 | 60 | 160 | 170 | 175 | 180 | 185 | 190 | 190 | 195 | 195 | 200 | 200 | 200 | 200 | 200 | 99999 | 99999 | 203 | 30 | 99999 | 99999 | 14 | 99999 | 99999 | 99999 | 99999 | 99999 | 99999 | 99999 | 99999 | 42 | 99999 | 0.24 | 99999 | 99999 | 99999 | 40 | 99999 | 68 | 48 | 4000 | 99999 | 2 | 4 | 30 | 99999 | 99999 | 99999 | 99999 | 21 | 99999 | 99999 | 99999 | 40 | 99999 | Teach Line | Nuit à 60°c | 99999 | 180 | 200-195-190-185-180 | 28 | 15 | 2 | 99999 | 99999 | 49 | 0.955 | 22.1 | 656.1 | 10.2 | 11.8 | 12.4 | 12.1 | 11.9 | 99999 | 99999 | 99999 | 99999 | 99999
ECO 012B | 0 | 0 | 0 | 0 | 0 | 60 | 0 | 0 | 0 | 0 | 0 | 0 | 0 | 0 | 0 | 0 | 0 | 0 | 0 | 0 | 0 | 0 | 0 | 0 | 0 | 0 | 0 | 0 | 0 | 60 | 0 | 0 | 0 | 0 | 0 | 0 | 0 | 0 | 0 | 0 | 0 | 22 | 0 | 0 | 0 | 0 | 0 | 0 | 0 | 0 | 0 | 0 | 0 | 0 | 0 | 0 | 0 | 0 | 0 | 0 | 0 | 0 | 0 | 0 | 24.8 | 0 | 1.5 | 1 | 0 | 5 | 0 | 0 | 0 | 0 | 0 | 0 | 0 | 0 | 0 | 0 | 0 | 1 | 0 | 0 | 0 | 0 | 0 | 0 | 0 | 0 | 0 | 0 | 0 | 0 | 0 | 0 | 2.4 | 0 | 0 | 0 | 0 | 0 | 0 | 0 | 0 | 1.2 | 313.9 | 0 | 0 | 0 | 0 | 0 | 0 | 0 | 0 | 0 | 0 | 0 | 0 | 0 | 0 | 0 | 135 | 0 | 0 | 0 | 0 | 0 | 0 | Krupp F1770 | 0.8 | Leistritz D27 52D | L9 | 250 | z11 | 60 | 160 | 170 | 175 | 180 | 185 | 190 | 190 | 195 | 195 | 200 | 200 | 200 | 200 | 200 | 99999 | 99999 | 202 | 30 | 99999 | 99999 | 14 | 99999 | 99999 | 99999 | 99999 | 99999 | 99999 | 99999 | 99999 | 40 | 99999 | 0.24 | 99999 | 99999 | 99999 | 41 | 99999 | 68 | 51 | 4000 | 99999 | 2 | 4 | 30 | 99999 | 99999 | 99999 | 99999 | 25 | 99999 | 99999 | 99999 | 40 | 99999 | Teach Line | Nuit à 60°c | 99999 | 180 | 200-195-190-185-180 | 26 | 15 | 2 | 99999 | 99999 | 50 | 0.953 | 19 | 602.2 | 9.9 | 11.5 | 12.1 | 11.9 | 11.7 | 99999 | 99999 | 99999 | 99999 | 99999
ECO 012C | 0 | 0 | 0 | 0 | 0 | 60 | 0 | 0 | 0 | 0 | 0 | 0 | 0 | 0 | 0 | 0 | 0 | 0 | 0 | 0 | 0 | 0 | 0 | 0 | 0 | 0 | 0 | 0 | 0 | 60 | 0 | 0 | 0 | 0 | 0 | 0 | 0 | 0 | 0 | 0 | 0 | 22 | 0 | 0 | 0 | 0 | 0 | 0 | 0 | 0 | 0 | 0 | 0 | 0 | 0 | 0 | 0 | 0 | 0 | 0 | 0 | 0 | 0 | 0 | 24.8 | 0 | 1.5 | 1 | 0 | 5 | 0 | 0 | 0 | 0 | 0 | 0 | 0 | 0 | 0 | 0 | 0 | 0 | 1 | 0 | 0 | 0 | 0 | 0 | 0 | 0 | 0 | 0 | 0 | 0 | 0 | 0 | 2.4 | 0 | 0 | 0 | 0 | 0 | 0 | 0 | 0 | 1.2 | 313.9 | 0 | 0 | 0 | 0 | 0 | 0 | 0 | 0 | 0 | 0 | 0 | 0 | 0 | 0 | 0 | 135 | 0 | 0 | 0 | 0 | 0 | 0 | Krupp F1770 | 0.8 | Leistritz D27 52D | L9 | 250 | z11 | 60 | 160 | 170 | 175 | 180 | 185 | 190 | 190 | 195 | 195 | 200 | 200 | 200 | 200 | 200 | 99999 | 99999 | 203 | 30 | 99999 | 99999 | 14 | 99999 | 99999 | 99999 | 99999 | 99999 | 99999 | 99999 | 99999 | 40 | 99999 | 0.248 | 99999 | 99999 | 99999 | 42 | 99999 | 68 | 46 | 4000 | 99999 | 2 | 4 | 30 | 99999 | 99999 | 99999 | 99999 | 23 | 99999 | 99999 | 99999 | 39 | 99999 | Teach Line | Nuit à 60°c | 99999 | 180 | 200-195-190-185-180 | 29 | 16 | 2 | 99999 | 99999 | 47 | 0.953 | 21.3 | 636.8 | 9.1 | 10.8 | 11.5 | 11.4 | 11.3 | 99999 | 99999 | 99999 | 99999 | 99999
ECO 012D | 0 | 0 | 0 | 0 | 0 | 60 | 0 | 0 | 0 | 0 | 0 | 0 | 0 | 0 | 0 | 0 | 60 | 0 | 0 | 0 | 0 | 0 | 0 | 0 | 0 | 0 | 0 | 0 | 0 | 0 | 0 | 0 | 0 | 0 | 0 | 0 | 0 | 0 | 0 | 0 | 0 | 22 | 0 | 0 | 0 | 0 | 0 | 0 | 0 | 0 | 0 | 0 | 0 | 0 | 0 | 0 | 0 | 0 | 0 | 0 | 0 | 0 | 0 | 0 | 24.8 | 0 | 1.5 | 1 | 0 | 5 | 0 | 0 | 0 | 0 | 0 | 0 | 0 | 0 | 0 | 0 | 1 | 0 | 0 | 0 | 0 | 0 | 0 | 0 | 0 | 0 | 0 | 0 | 0 | 0 | 0 | 0 | 2.4 | 0 | 0 | 0 | 0 | 0 | 0 | 0 | 0 | 1.2 | 288.9 | 0 | 0 | 0 | 0 | 0 | 0 | 0 | 0 | 0 | 0 | 0 | 0 | 0 | 0 | 0 | 0 | 0 | 0 | 0 | 110 | 0 | 0 | Krupp F1770 | 0.8 | Leistritz D27 52D | L9 | 250 | z11 | 60 | 160 | 170 | 175 | 180 | 185 | 190 | 190 | 195 | 195 | 200 | 200 | 200 | 200 | 200 | 99999 | 99999 | 203 | 30 | 99999 | 99999 | 14 | 99999 | 99999 | 99999 | 99999 | 99999 | 99999 | 99999 | 99999 | 35 | 99999 | 0.24 | 99999 | 99999 | 99999 | 37 | 99999 | 66 | 48 | 4000 | 99999 | 2 | 4 | 30 | 99999 | 99999 | 99999 | 99999 | 22 | 99999 | 99999 | 99999 | 34 | 99999 | Teach Line | Nuit à 60°c | 99999 | 180 | 200-195-190-185-180 | 25 | 16 | 2 | 99999 | 99999 | 49 | 0.945 | 24.2 | 718.9 | 10.9 | 12.8 | 13.4 | 12.8 | 12.3 | 99999 | 99999 | 99999 | 99999 | 99999
ECO 012E | 0 | 0 | 0 | 0 | 0 | 60 | 0 | 0 | 0 | 0 | 0 | 60 | 0 | 0 | 0 | 0 | 0 | 0 | 0 | 0 | 0 | 0 | 0 | 0 | 0 | 0 | 0 | 0 | 0 | 0 | 0 | 0 | 0 | 0 | 0 | 0 | 0 | 0 | 0 | 0 | 0 | 22 | 0 | 0 | 0 | 0 | 0 | 0 | 0 | 0 | 0 | 0 | 0 | 0 | 0 | 0 | 0 | 0 | 0 | 0 | 0 | 0 | 0 | 0 | 24.8 | 0 | 1.5 | 1 | 0 | 5 | 0 | 0 | 0 | 0 | 0 | 0 | 0 | 0 | 0 | 0 | 1 | 0 | 0 | 0 | 0 | 0 | 0 | 0 | 0 | 0 | 0 | 0 | 0 | 0 | 0 | 0 | 2.4 | 0 | 0 | 0 | 0 | 0 | 0 | 0 | 0 | 1.2 | 313.9 | 0 | 0 | 0 | 0 | 0 | 0 | 0 | 0 | 0 | 0 | 0 | 0 | 0 | 0 | 0 | 0 | 0 | 0 | 0 | 0 | 0 | 135 | Krupp F1770 | 0.8 | Leistritz D27 52D | L9 | 250 | z11 | 60 | 160 | 170 | 175 | 180 | 185 | 190 | 190 | 195 | 195 | 200 | 200 | 200 | 200 | 200 | 99999 | 99999 | 202 | 30 | 99999 | 99999 | 14 | 99999 | 99999 | 99999 | 99999 | 99999 | 99999 | 99999 | 99999 | 34 | 99999 | 0.203 | 99999 | 99999 | 99999 | 31 | 99999 | 66 | 45 | 4000 | 99999 | 2 | 4 | 30 | 99999 | 99999 | 99999 | 99999 | 22 | 99999 | 99999 | 99999 | 28 | 99999 | Teach Line | Nuit à 60°c | 99999 | 180 | 200-195-190-185-180 | 17 | 17.5 | 2 | 99999 | 99999 | 41 | 0.953 | 11.9 | 284.1 | 9.8 | 11.2 | 11.5 | 11 | 11 | 99999 | 99999 | 99999 | 99999 | 99999
ECO 012G | 0 | 0 | 0 | 0 | 0 | 60 | 0 | 0 | 60 | 0 | 0 | 0 | 0 | 0 | 0 | 0 | 0 | 0 | 0 | 0 | 0 | 0 | 0 | 0 | 0 | 0 | 0 | 0 | 0 | 0 | 0 | 0 | 0 | 0 | 0 | 0 | 0 | 0 | 0 | 0 | 0 | 22 | 0 | 0 | 0 | 0 | 0 | 0 | 0 | 1 | 1 | 0 | 0 | 0 | 0 | 0 | 0 | 0 | 0 | 0 | 0 | 0 | 0 | 0 | 24.8 | 0 | 1.5 | 1 | 0 | 5 | 3 | 0 | 0 | 0 | 0 | 0 | 0 | 0 | 0 | 0 | 0 | 0 | 0 | 0 | 0 | 0 | 0 | 0 | 0.5 | 4 | 0 | 0 | 0 | 0 | 0 | 0 | 0 | 0 | 0 | 0 | 0 | 0 | 0 | 0 | 0 | 0 | 293.8 | 0 | 0 | 0 | 0 | 0 | 0 | 0 | 0 | 0 | 0 | 0 | 0 | 0 | 110 | 0 | 0 | 0 | 0 | 0 | 0 | 0 | 0 | Krupp F1770 | 0.8 | Leistritz D27 52D | L9 | 250 | z11 | 60 | 160 | 170 | 175 | 180 | 185 | 190 | 190 | 195 | 195 | 200 | 200 | 200 | 200 | 200 | 99999 | 99999 | 202 | 30 | 99999 | 99999 | 14 | 99999 | 99999 | 99999 | 99999 | 99999 | 99999 | 99999 | 99999 | 43 | 99999 | 0.245 | 99999 | 99999 | 99999 | 51 | 99999 | 71 | 45 | 4000 | 99999 | 2 | 4 | 30 | 99999 | 99999 | 99999 | 99999 | 20 | 99999 | 99999 | 99999 | 49 | 99999 | Teach Line | Nuit à 60°c | 99999 | 180 | 200-195-190-185-180 | 38 | 16.5 | 2 | 99999 | 99999 | 49 | 0.948 | 23.8 | 711.8 | 10.5 | 12.4 | 13.1 | 12.7 | 12.3 | 99999 | 99999 | 99999 | 99999 | 99999